## SWISS KRONO
SWISS KRONO
Name | GTIN | HAN | Oberfläche | Werkstoff | Breite (mm) | Länge (mm) | Stärke (mm) | Brandverhalten | Biegefestigkeit (N/mm²) | Dichte (kg/m³) | Gewicht (kg) | Rohdichte (kg/m³) | Wärmeleitfähigkeit (W/(m*K)) | Anwendungsbereich | Bilder
SWISS KRONO MDF Brandschutz |  |  | geschliffen | Holzfaser | 2.070,00 | 2.800,00 | 16,00 - 19,00 | B-s2, d0 | 20,00 | 850,00 | 72,33 - 84,80 | 850,00 | 0,13 | Objekt- und Messebau bei besonders hohen Brandschutz-Anforderungen, Gewerbliche Nutzung (Hotels, Restaurants, Schulen, Shops), Hoteleinrichtungen, Ladenbau / Innenausbau / Messebau (dekorativer Einsatz) | https://cdn.ais-online.de/m2/87/340087/images/18/47077718px4343x3071.jpg https://cdn.ais-online.de/m2/87/340087/images/76/47077676px3507x2480.webp https://cdn.ais-online.de/m2/87/340087/images/76/47077776px2000x2000.webp
SWISS KRONO MDF Brandschutz 16 mm | 7612688288071 | 000000000010001925 | geschliffen | Holzfaser | 2.070,00 | 2.800,00 | 16,00 - 19,00 | B-s2, d0 | 20,00 | 850,00 | 72,33 - 84,80 | 850,00 | 0,13 | Objekt- und Messebau bei besonders hohen Brandschutz-Anforderungen, Gewerbliche Nutzung (Hotels, Restaurants, Schulen, Shops), Hoteleinrichtungen, Ladenbau / Innenausbau / Messebau (dekorativer Einsatz) | https://cdn.ais-online.de/m2/87/340087/images/18/47077718px4343x3071.jpg https://cdn.ais-online.de/m2/87/340087/images/76/47077676px3507x2480.webp https://cdn.ais-online.de/m2/87/340087/images/76/47077776px2000x2000.webp
SWISS KRONO MDF Brandschutz 19 mm | 7612688288088 | 000000000010001923 | geschliffen | Holzfaser | 2.070,00 | 2.800,00 | 16,00 - 19,00 | B-s2, d0 | 20,00 | 850,00 | 72,33 - 84,80 | 850,00 | 0,13 | Objekt- und Messebau bei besonders hohen Brandschutz-Anforderungen, Gewerbliche Nutzung (Hotels, Restaurants, Schulen, Shops), Hoteleinrichtungen, Ladenbau / Innenausbau / Messebau (dekorativer Einsatz) | https://cdn.ais-online.de/m2/87/340087/images/18/47077718px4343x3071.jpg https://cdn.ais-online.de/m2/87/340087/images/76/47077676px3507x2480.webp https://cdn.ais-online.de/m2/87/340087/images/76/47077776px2000x2000.webp
powered by Heinze