## SWISS KRONO
SWISS KRONO
Name | GTIN | HAN | Oberfläche | Werkstoff | Breite (mm) | Länge (mm) | Stärke (mm) | Ausführung Bekleidung | Brandverhalten | Biegefestigkeit (N/mm²) | Dichte (kg/m³) | Gewicht (kg) | Rohdichte (kg/m³) | Wärmeleitfähigkeit (W/(m*K)) | Anwendungsbereich | Bilder
SWISS KRONO Spanplatte P2 BE.YOND |  |  | geschliffen | Holzspan | 2.070,00 | 2.800,00 | 16,00 - 19,00 | Platte | D-s2, d0 | 11,00 | 655,00 - 670,00 | 59,60 - 70,99 | 655,00 - 670,00 | 0,13 | Möbel- und Objektbau, Innenausbau (ausserhalb der Dampfsperre im Trockenbereich) | https://cdn.ais-online.de/m2/87/340087/images/40/47077640px6636x8855.jpg https://cdn.ais-online.de/m2/87/340087/images/58/47077758px2000x2000.webp
SWISS KRONO Spanplatte P2 BE.YOND 16 mm | 7612688343749 | 000000000010002371 | geschliffen | Holzspan | 2.070,00 | 2.800,00 | 16,00 - 19,00 | Platte | D-s2, d0 | 11,00 | 655,00 - 670,00 | 59,60 - 70,99 | 655,00 - 670,00 | 0,13 | Möbel- und Objektbau, Innenausbau (ausserhalb der Dampfsperre im Trockenbereich) | https://cdn.ais-online.de/m2/87/340087/images/40/47077640px6636x8855.jpg https://cdn.ais-online.de/m2/87/340087/images/58/47077758px2000x2000.webp
SWISS KRONO Spanplatte P2 BE.YOND 19 mm | 7612688343763 | 000000000010002373 | geschliffen | Holzspan | 2.070,00 | 2.800,00 | 16,00 - 19,00 | Platte | D-s2, d0 | 11,00 | 655,00 - 670,00 | 59,60 - 70,99 | 655,00 - 670,00 | 0,13 | Möbel- und Objektbau, Innenausbau (ausserhalb der Dampfsperre im Trockenbereich) | https://cdn.ais-online.de/m2/87/340087/images/40/47077640px6636x8855.jpg https://cdn.ais-online.de/m2/87/340087/images/58/47077758px2000x2000.webp
powered by Heinze