## SWISS KRONO
SWISS KRONO
Name | GTIN | HAN | Oberfläche | Werkstoff | Breite (mm) | Länge (mm) | Stärke (mm) | Ausführung Bekleidung | Brandverhalten | Biegefestigkeit (N/mm²) | Dichte (kg/m³) | Gewicht (kg) | Rohdichte (kg/m³) | Wärmeleitfähigkeit (W/(m*K)) | Anwendungsbereich | Bilder
SWISS KRONO Spanplatte P2 |  |  | geschliffen | Holzspan | 2.070,00 | 2.800,00 | 16,00 - 19,00 | Platte | D-s2, d0 | 11,00 | 655,00 - 665,00 | 60,06 - 68,00 | 655,00 - 665,00 | 0,13 | Möbel- und Objektbau, Möbelindustrie, Innenausbau (ausserhalb der Dampfsperre im Trockenbereich), Arbeitsplatten | https://cdn.ais-online.de/m2/87/340087/images/73/47077673px2000x2000.webp
SWISS KRONO Spanplatte P2 16 mm | 7612688024396 | 000000000010002298 | geschliffen | Holzspan | 2.070,00 | 2.800,00 | 16,00 - 19,00 | Platte | D-s2, d0 | 11,00 | 655,00 - 665,00 | 60,06 - 68,00 | 655,00 - 665,00 | 0,13 | Möbel- und Objektbau, Möbelindustrie, Innenausbau (ausserhalb der Dampfsperre im Trockenbereich), Arbeitsplatten | https://cdn.ais-online.de/m2/87/340087/images/73/47077673px2000x2000.webp
SWISS KRONO Spanplatte P2 19 mm | 7612688024488 | 000000000010002296 | geschliffen | Holzspan | 2.070,00 | 2.800,00 | 16,00 - 19,00 | Platte | D-s2, d0 | 11,00 | 655,00 - 665,00 | 60,06 - 68,00 | 655,00 - 665,00 | 0,13 | Möbel- und Objektbau, Möbelindustrie, Innenausbau (ausserhalb der Dampfsperre im Trockenbereich), Arbeitsplatten | https://cdn.ais-online.de/m2/87/340087/images/73/47077673px2000x2000.webp
powered by Heinze