## SWISS KRONO
SWISS KRONO
Name | GTIN | HAN | Oberfläche | Werkstoff | Breite (mm) | Länge (mm) | Stärke (mm) | Brandverhalten | Biegefestigkeit (N/mm²) | Dichte (kg/m³) | Gewicht (kg) | Rohdichte (kg/m³) | Wärmeleitfähigkeit (W/(m*K)) | Anwendungsbereich | Bilder
SWISS KRONO SWISSCDF |  |  | geschliffen | Holzfaser | 2.070,00 | 2.800,00 | 16,00 - 19,00 | B-s2, d0 | 45,00 | 1.040,00 | 92,74 - 110,12 | 1.040,00 | 0,18 | Design/Kunst, Umkleide- und WC-Kabinen, Schriften und Logos (CNC-Anwendungen), Möbel- und Objektbau | https://cdn.ais-online.de/m2/87/340087/images/43/47077643px8709x6526.jpg https://cdn.ais-online.de/m2/87/340087/images/29/47077729px2000x2000.webp
SWISS KRONO SWISSCDF 16 mm | 7612688288354 | 000000000010001919 | geschliffen | Holzfaser | 2.070,00 | 2.800,00 | 16,00 - 19,00 | B-s2, d0 | 45,00 | 1.040,00 | 92,74 - 110,12 | 1.040,00 | 0,18 | Design/Kunst, Umkleide- und WC-Kabinen, Schriften und Logos (CNC-Anwendungen), Möbel- und Objektbau | https://cdn.ais-online.de/m2/87/340087/images/43/47077643px8709x6526.jpg https://cdn.ais-online.de/m2/87/340087/images/29/47077729px2000x2000.webp
SWISS KRONO SWISSCDF 19 mm | 7612688288378 | 000000000010001921 | geschliffen | Holzfaser | 2.070,00 | 2.800,00 | 16,00 - 19,00 | B-s2, d0 | 45,00 | 1.040,00 | 92,74 - 110,12 | 1.040,00 | 0,18 | Design/Kunst, Umkleide- und WC-Kabinen, Schriften und Logos (CNC-Anwendungen), Möbel- und Objektbau | https://cdn.ais-online.de/m2/87/340087/images/43/47077643px8709x6526.jpg https://cdn.ais-online.de/m2/87/340087/images/29/47077729px2000x2000.webp
powered by Heinze