## SWISS KRONO
SWISS KRONO
Name | GTIN | HAN | Oberfläche | Werkstoff | Breite (mm) | Länge (mm) | Stärke (mm) | Ausführung Bekleidung | Brandverhalten | Kantenausführung | Biegefestigkeit (N/mm²) | Gewicht (kg) | Wärmeleitfähigkeit (W/(m*K)) | Anwendungsbereich | Bilder
SWISS KRONO Verlegplatte Span P2 BE.YOND |  |  | geschliffen | Holzspan | 670,00 | 1.730,00 | 16,00 - 19,00 | Platte | D-s2, d0 | Nut und Feder | 11,00 | 12,13 - 14,35 | 0,13 | Innenausbau | https://cdn.ais-online.de/m2/87/340087/images/97/47077697px2000x2000.webp
SWISS KRONO Verlegplatte Span P2 BE.YOND 16 mm | 7612688351799 | 000000000010057238 | geschliffen | Holzspan | 670,00 | 1.730,00 | 16,00 - 19,00 | Platte | D-s2, d0 | Nut und Feder | 11,00 | 12,13 - 14,35 | 0,13 | Innenausbau | https://cdn.ais-online.de/m2/87/340087/images/97/47077697px2000x2000.webp
SWISS KRONO Verlegplatte Span P2 BE.YOND 19 mm | 7612688351805 | 000000000010057239 | geschliffen | Holzspan | 670,00 | 1.730,00 | 16,00 - 19,00 | Platte | D-s2, d0 | Nut und Feder | 11,00 | 12,13 - 14,35 | 0,13 | Innenausbau | https://cdn.ais-online.de/m2/87/340087/images/97/47077697px2000x2000.webp
powered by Heinze