## SWISS KRONO
SWISS KRONO
Name | GTIN | HAN | Oberfläche | Werkstoff | Breite (mm) | Länge (mm) | Stärke (mm) | Ausführung Bekleidung | Brandverhalten | Kantenausführung | Biegefestigkeit (N/mm²) | Gewicht (kg) | Wärmeleitfähigkeit (W/(m*K)) | Anwendungsbereich | Bilder
SWISS KRONO Verlegplatte Span P3 |  |  | geschliffen | Holzspan | 670,00 | 1.730,00 - 2.550,00 | 16,00 - 19,00 | Platte | D-s2, d0 | Nut und Feder | 14,00 | 12,45 - 21,71 | 0,15 | Innenausbau | https://cdn.ais-online.de/m2/87/340087/images/85/47077685px2000x2000.webp
SWISS KRONO Verlegplatte Span P3, 1730 x 670 x 16 mm | 7612688293303 | 000000000010035889 | geschliffen | Holzspan | 670,00 | 1.730,00 - 2.550,00 | 16,00 - 19,00 | Platte | D-s2, d0 | Nut und Feder | 14,00 | 12,45 - 21,71 | 0,15 | Innenausbau | https://cdn.ais-online.de/m2/87/340087/images/85/47077685px2000x2000.webp
SWISS KRONO Verlegplatte Span P3, 1730 x 670 x 19 mm | 7612688293327 | 000000000010035891 | geschliffen | Holzspan | 670,00 | 1.730,00 - 2.550,00 | 16,00 - 19,00 | Platte | D-s2, d0 | Nut und Feder | 14,00 | 12,45 - 21,71 | 0,15 | Innenausbau | https://cdn.ais-online.de/m2/87/340087/images/85/47077685px2000x2000.webp
SWISS KRONO Verlegplatte Span P3, 2550 x 670 x 16 mm | 7612688351997 | 000000000010057248 | geschliffen | Holzspan | 670,00 | 1.730,00 - 2.550,00 | 16,00 - 19,00 | Platte | D-s2, d0 | Nut und Feder | 14,00 | 12,45 - 21,71 | 0,15 | Innenausbau | https://cdn.ais-online.de/m2/87/340087/images/85/47077685px2000x2000.webp
SWISS KRONO Verlegplatte Span P3, 2550 x 670 x 19 mm | 7612688352000 | 000000000010057249 | geschliffen | Holzspan | 670,00 | 1.730,00 - 2.550,00 | 16,00 - 19,00 | Platte | D-s2, d0 | Nut und Feder | 14,00 | 12,45 - 21,71 | 0,15 | Innenausbau | https://cdn.ais-online.de/m2/87/340087/images/85/47077685px2000x2000.webp
powered by Heinze