## Swisspearl
Swisspearl
Name | Farbton | Oberfläche | Werkstoff | Breite (mm) | Länge (mm) | Stärke (mm) | Ausführung Bekleidung | Brandverhalten | Wärmeleitfähigkeit (W/(m*K)) | Farbtonbezeichnung Hersteller | Bilder
Fassadenplatten Carat Anthracite 8021 8 x 1250 x 3050 mm | anthrazit | glatt | Faserzement | 1.250,00 | 3.050,00 | 8,00 | Platte | A2-s1, d0 | 0,56 | Anthracite 8021 | https://cdn.ais-online.de/m2/70/15521270/images/42/48300942px6720x4480.jpg https://cdn.ais-online.de/m2/70/15521270/images/43/48300943px6189x2602.jpg
powered by Heinze