## Swisspearl
Swisspearl
Name | Farbton | Oberfläche | Werkstoff | Breite (mm) | Länge (mm) | Stärke (mm) | Ausführung Bekleidung | Brandverhalten | Wärmeleitfähigkeit (W/(m*K)) | Farbtonbezeichnung Hersteller | Bilder
Fassadenplatten Carat Anthracite 8023 12 x 1250 x 3050 mm | anthrazit | glatt | Faserzement | 1.250,00 | 3.050,00 | 12,00 | Platte | A2-s1, d0 | 0,56 | Anthracite 8023 | https://cdn.ais-online.de/m2/70/15521270/images/44/48300944px6720x4480.jpg https://cdn.ais-online.de/m2/70/15521270/images/50/48300950px6189x2602.jpg
powered by Heinze