## Swisspearl
Swisspearl
Name | Farbton | Oberfläche | Werkstoff | Breite (mm) | Länge (mm) | Stärke (mm) | Ausführung Bekleidung | Brandverhalten | Wärmeleitfähigkeit (W/(m*K)) | Farbtonbezeichnung Hersteller | Bilder
Fassadenplatten Patina Rough NXT P 045 grau 8 x 1250 x 2500 mm | grau | glatt | Faserzement | 1.250,00 | 2.500,00 | 8,00 | Platte | A2-s1, d0 | 0,37 | P 045 | https://cdn.ais-online.de/m2/70/15521270/images/50/48273550px1920x1280.jpg
powered by Heinze