## Swisspearl
Swisspearl
Name | Dekor | Farbton | Oberfläche | Werkstoff | Breite (mm) | Länge (mm) | Stärke (mm) | Ausführung Bekleidung | Brandverhalten | Wärmeleitfähigkeit (W/(m*K)) | Farbtonbezeichnung Hersteller | Bilder
Fassadenplatten Plank Original CP 150 Anthrazitgrau Zedern-Optik 8 x 180 x 3600 mm | Zeder | anthrazit | Dekor | Faserzement | 180,00 | 3.600,00 | 8,00 | Platte | A2-s1, d0 | 0,56 | CP 150 Anthrazitgrau Zedern-Optik | https://cdn.ais-online.de/m2/70/15521270/images/68/47318868px1920x1200.jpg
powered by Heinze