## Swisspearl
Swisspearl
Name | Farbton | Oberfläche | Werkstoff | Breite (mm) | Länge (mm) | Stärke (mm) | Ausführung Bekleidung | Brandverhalten | Wärmeleitfähigkeit (W/(m*K)) | Farbtonbezeichnung Hersteller | Bilder
Swisspearl Fassadenplatten Vintago | beige, blau, braun, grau, grün, rot, schwarz, weiß | geschliffen | Faserzement | 1.250,00 | 2.510,00 - 3.050,00 | 8,00 | Platte | A2-s1, d0 | 0,56 | VI 021, VI 031, VI 050, VI 040, VI 001, VI 071, VI 091, VI 011, VI 100, VI 061 | https://cdn.ais-online.de/m2/70/15521270/images/55/46616355px2016x1344.jpg https://cdn.ais-online.de/m2/70/15521270/images/81/46616181px2016x1344.jpg https://cdn.ais-online.de/m2/70/15521270/images/45/46616145px2016x1344.jpg https://cdn.ais-online.de/m2/70/15521270/images/27/46616127px2016x1344.jpg https://cdn.ais-online.de/m2/70/15521270/images/44/46616344px2016x1344.jpg https://cdn.ais-online.de/m2/70/15521270/images/03/46616403px2016x1344.jpg https://cdn.ais-online.de/m2/70/15521270/images/22/46616222px2016x1344.jpg https://cdn.ais-online.de/m2/70/15521270/images/45/46616445px2016x1344.jpg https://cdn.ais-online.de/m2/70/15521270/images/33/46616433px2016x1344.jpg https://cdn.ais-online.de/m2/70/15521270/images/55/46616255px2016x1344.jpg
Vintago-Reflex VI 001 beige 8 x 1250 x 2510 mm | beige, blau, braun, grau, grün, rot, schwarz, weiß | geschliffen | Faserzement | 1.250,00 | 2.510,00 - 3.050,00 | 8,00 | Platte | A2-s1, d0 | 0,56 | VI 021, VI 031, VI 050, VI 040, VI 001, VI 071, VI 091, VI 011, VI 100, VI 061 | https://cdn.ais-online.de/m2/70/15521270/images/55/46616255px2016x1344.jpg
Vintago-Reflex VI 001 beige 8 x 1250 x 3050 mm | beige, blau, braun, grau, grün, rot, schwarz, weiß | geschliffen | Faserzement | 1.250,00 | 2.510,00 - 3.050,00 | 8,00 | Platte | A2-s1, d0 | 0,56 | VI 021, VI 031, VI 050, VI 040, VI 001, VI 071, VI 091, VI 011, VI 100, VI 061 | https://cdn.ais-online.de/m2/70/15521270/images/55/46616255px2016x1344.jpg
Vintago-Reflex VI 011 grau 8 x 1250 x 2510 mm | beige, blau, braun, grau, grün, rot, schwarz, weiß | geschliffen | Faserzement | 1.250,00 | 2.510,00 - 3.050,00 | 8,00 | Platte | A2-s1, d0 | 0,56 | VI 021, VI 031, VI 050, VI 040, VI 001, VI 071, VI 091, VI 011, VI 100, VI 061 | https://cdn.ais-online.de/m2/70/15521270/images/81/46616181px2016x1344.jpg
Vintago-Reflex VI 011 grau 8 x 1250 x 3050 mm | beige, blau, braun, grau, grün, rot, schwarz, weiß | geschliffen | Faserzement | 1.250,00 | 2.510,00 - 3.050,00 | 8,00 | Platte | A2-s1, d0 | 0,56 | VI 021, VI 031, VI 050, VI 040, VI 001, VI 071, VI 091, VI 011, VI 100, VI 061 | https://cdn.ais-online.de/m2/70/15521270/images/81/46616181px2016x1344.jpg
Vintago-Reflex VI 021 schwarz 8 x 1250 x 2510 mm | beige, blau, braun, grau, grün, rot, schwarz, weiß | geschliffen | Faserzement | 1.250,00 | 2.510,00 - 3.050,00 | 8,00 | Platte | A2-s1, d0 | 0,56 | VI 021, VI 031, VI 050, VI 040, VI 001, VI 071, VI 091, VI 011, VI 100, VI 061 | https://cdn.ais-online.de/m2/70/15521270/images/55/46616355px2016x1344.jpg
Vintago-Reflex VI 021 schwarz 8 x 1250 x 3050 mm | beige, blau, braun, grau, grün, rot, schwarz, weiß | geschliffen | Faserzement | 1.250,00 | 2.510,00 - 3.050,00 | 8,00 | Platte | A2-s1, d0 | 0,56 | VI 021, VI 031, VI 050, VI 040, VI 001, VI 071, VI 091, VI 011, VI 100, VI 061 | https://cdn.ais-online.de/m2/70/15521270/images/55/46616355px2016x1344.jpg
Vintago-Reflex VI 031 rot 8 x 1250 x 2510 mm | beige, blau, braun, grau, grün, rot, schwarz, weiß | geschliffen | Faserzement | 1.250,00 | 2.510,00 - 3.050,00 | 8,00 | Platte | A2-s1, d0 | 0,56 | VI 021, VI 031, VI 050, VI 040, VI 001, VI 071, VI 091, VI 011, VI 100, VI 061 | https://cdn.ais-online.de/m2/70/15521270/images/33/46616433px2016x1344.jpg
Vintago-Reflex VI 031 rot 8 x 1250 x 3050 mm | beige, blau, braun, grau, grün, rot, schwarz, weiß | geschliffen | Faserzement | 1.250,00 | 2.510,00 - 3.050,00 | 8,00 | Platte | A2-s1, d0 | 0,56 | VI 021, VI 031, VI 050, VI 040, VI 001, VI 071, VI 091, VI 011, VI 100, VI 061 | https://cdn.ais-online.de/m2/70/15521270/images/33/46616433px2016x1344.jpg
Vintago-Reflex VI 040 blau 8 x 1250 x 2510 mm | beige, blau, braun, grau, grün, rot, schwarz, weiß | geschliffen | Faserzement | 1.250,00 | 2.510,00 - 3.050,00 | 8,00 | Platte | A2-s1, d0 | 0,56 | VI 021, VI 031, VI 050, VI 040, VI 001, VI 071, VI 091, VI 011, VI 100, VI 061 | https://cdn.ais-online.de/m2/70/15521270/images/45/46616445px2016x1344.jpg
Vintago-Reflex VI 040 blau 8 x 1250 x 3050 mm | beige, blau, braun, grau, grün, rot, schwarz, weiß | geschliffen | Faserzement | 1.250,00 | 2.510,00 - 3.050,00 | 8,00 | Platte | A2-s1, d0 | 0,56 | VI 021, VI 031, VI 050, VI 040, VI 001, VI 071, VI 091, VI 011, VI 100, VI 061 | https://cdn.ais-online.de/m2/70/15521270/images/45/46616445px2016x1344.jpg
Vintago-Reflex VI 050 grün 8 x 1250 x 2510 mm | beige, blau, braun, grau, grün, rot, schwarz, weiß | geschliffen | Faserzement | 1.250,00 | 2.510,00 - 3.050,00 | 8,00 | Platte | A2-s1, d0 | 0,56 | VI 021, VI 031, VI 050, VI 040, VI 001, VI 071, VI 091, VI 011, VI 100, VI 061 | https://cdn.ais-online.de/m2/70/15521270/images/44/46616344px2016x1344.jpg
Vintago-Reflex VI 050 grün 8 x 1250 x 3050 mm | beige, blau, braun, grau, grün, rot, schwarz, weiß | geschliffen | Faserzement | 1.250,00 | 2.510,00 - 3.050,00 | 8,00 | Platte | A2-s1, d0 | 0,56 | VI 021, VI 031, VI 050, VI 040, VI 001, VI 071, VI 091, VI 011, VI 100, VI 061 | https://cdn.ais-online.de/m2/70/15521270/images/44/46616344px2016x1344.jpg
Vintago-Reflex VI 061 grau 8 x 1250 x 2510 mm | beige, blau, braun, grau, grün, rot, schwarz, weiß | geschliffen | Faserzement | 1.250,00 | 2.510,00 - 3.050,00 | 8,00 | Platte | A2-s1, d0 | 0,56 | VI 021, VI 031, VI 050, VI 040, VI 001, VI 071, VI 091, VI 011, VI 100, VI 061 | https://cdn.ais-online.de/m2/70/15521270/images/45/46616145px2016x1344.jpg
Vintago-Reflex VI 061 grau 8 x 1250 x 3050 mm | beige, blau, braun, grau, grün, rot, schwarz, weiß | geschliffen | Faserzement | 1.250,00 | 2.510,00 - 3.050,00 | 8,00 | Platte | A2-s1, d0 | 0,56 | VI 021, VI 031, VI 050, VI 040, VI 001, VI 071, VI 091, VI 011, VI 100, VI 061 | https://cdn.ais-online.de/m2/70/15521270/images/45/46616145px2016x1344.jpg
Vintago-Reflex VI 071 braun 8 x 1250 x 2510 mm | beige, blau, braun, grau, grün, rot, schwarz, weiß | geschliffen | Faserzement | 1.250,00 | 2.510,00 - 3.050,00 | 8,00 | Platte | A2-s1, d0 | 0,56 | VI 021, VI 031, VI 050, VI 040, VI 001, VI 071, VI 091, VI 011, VI 100, VI 061 | https://cdn.ais-online.de/m2/70/15521270/images/03/46616403px2016x1344.jpg
Vintago-Reflex VI 071 braun 8 x 1250 x 3050 mm | beige, blau, braun, grau, grün, rot, schwarz, weiß | geschliffen | Faserzement | 1.250,00 | 2.510,00 - 3.050,00 | 8,00 | Platte | A2-s1, d0 | 0,56 | VI 021, VI 031, VI 050, VI 040, VI 001, VI 071, VI 091, VI 011, VI 100, VI 061 | https://cdn.ais-online.de/m2/70/15521270/images/03/46616403px2016x1344.jpg
Vintago-Reflex VI 091 weiß 8 x 1250 x 2510 mm | beige, blau, braun, grau, grün, rot, schwarz, weiß | geschliffen | Faserzement | 1.250,00 | 2.510,00 - 3.050,00 | 8,00 | Platte | A2-s1, d0 | 0,56 | VI 021, VI 031, VI 050, VI 040, VI 001, VI 071, VI 091, VI 011, VI 100, VI 061 | https://cdn.ais-online.de/m2/70/15521270/images/22/46616222px2016x1344.jpg
Vintago-Reflex VI 091 weiß 8 x 1250 x 3050 mm | beige, blau, braun, grau, grün, rot, schwarz, weiß | geschliffen | Faserzement | 1.250,00 | 2.510,00 - 3.050,00 | 8,00 | Platte | A2-s1, d0 | 0,56 | VI 021, VI 031, VI 050, VI 040, VI 001, VI 071, VI 091, VI 011, VI 100, VI 061 | https://cdn.ais-online.de/m2/70/15521270/images/22/46616222px2016x1344.jpg
Vintago-Reflex VI 100 grau 8 x 1250 x 2510 mm | beige, blau, braun, grau, grün, rot, schwarz, weiß | geschliffen | Faserzement | 1.250,00 | 2.510,00 - 3.050,00 | 8,00 | Platte | A2-s1, d0 | 0,56 | VI 021, VI 031, VI 050, VI 040, VI 001, VI 071, VI 091, VI 011, VI 100, VI 061 | https://cdn.ais-online.de/m2/70/15521270/images/27/46616127px2016x1344.jpg
Vintago-Reflex VI 100 grau 8 x 1250 x 3050 mm | beige, blau, braun, grau, grün, rot, schwarz, weiß | geschliffen | Faserzement | 1.250,00 | 2.510,00 - 3.050,00 | 8,00 | Platte | A2-s1, d0 | 0,56 | VI 021, VI 031, VI 050, VI 040, VI 001, VI 071, VI 091, VI 011, VI 100, VI 061 | https://cdn.ais-online.de/m2/70/15521270/images/27/46616127px2016x1344.jpg
powered by Heinze