## Swisspearl
Swisspearl
Name | Farbton | Oberfläche | Werkstoff | Breite (mm) | Länge (mm) | Stärke (mm) | Ausführung Bekleidung | Brandverhalten | Wärmeleitfähigkeit (W/(m*K)) | Farbtonbezeichnung Hersteller | Bilder
Swisspearl Windstopper Extreme | anthrazit, grau | glatt, unbehandelt | Faserzement | 900,00 - 1.200,00 | 2.700,00 - 3.000,00 | 4,50 - 9,00 | Platte | A2-s1, d0 | 0,32 | Naturgrau, Dunkelgrau | https://cdn.ais-online.de/m2/70/15521270/images/76/48537176px2256x1504.jpg https://cdn.ais-online.de/m2/70/15521270/images/77/48537177px2256x1504.jpg
Windstopper Extreme Anthracite 9 x 1200 x 2700 mm | anthrazit, grau | glatt, unbehandelt | Faserzement | 900,00 - 1.200,00 | 2.700,00 - 3.000,00 | 4,50 - 9,00 | Platte | A2-s1, d0 | 0,32 | Naturgrau, Dunkelgrau | https://cdn.ais-online.de/m2/70/15521270/images/77/48537177px2256x1504.jpg
Windstopper Extreme Anthracite 9 x 1200 x 3000 mm | anthrazit, grau | glatt, unbehandelt | Faserzement | 900,00 - 1.200,00 | 2.700,00 - 3.000,00 | 4,50 - 9,00 | Platte | A2-s1, d0 | 0,32 | Naturgrau, Dunkelgrau | https://cdn.ais-online.de/m2/70/15521270/images/77/48537177px2256x1504.jpg
Windstopper Extreme Anthracite 9 x 900 x 2700 mm | anthrazit, grau | glatt, unbehandelt | Faserzement | 900,00 - 1.200,00 | 2.700,00 - 3.000,00 | 4,50 - 9,00 | Platte | A2-s1, d0 | 0,32 | Naturgrau, Dunkelgrau | https://cdn.ais-online.de/m2/70/15521270/images/77/48537177px2256x1504.jpg
Windstopper Extreme Anthracite 9 x 900 x 3000 mm | anthrazit, grau | glatt, unbehandelt | Faserzement | 900,00 - 1.200,00 | 2.700,00 - 3.000,00 | 4,50 - 9,00 | Platte | A2-s1, d0 | 0,32 | Naturgrau, Dunkelgrau | https://cdn.ais-online.de/m2/70/15521270/images/77/48537177px2256x1504.jpg
Windstopper Extreme Naturgrau 4,5 x 1200 x 2700 mm | anthrazit, grau | glatt, unbehandelt | Faserzement | 900,00 - 1.200,00 | 2.700,00 - 3.000,00 | 4,50 - 9,00 | Platte | A2-s1, d0 | 0,32 | Naturgrau, Dunkelgrau | https://cdn.ais-online.de/m2/70/15521270/images/76/48537176px2256x1504.jpg
Windstopper Extreme Naturgrau 4,5 x 1200 x 3000 mm | anthrazit, grau | glatt, unbehandelt | Faserzement | 900,00 - 1.200,00 | 2.700,00 - 3.000,00 | 4,50 - 9,00 | Platte | A2-s1, d0 | 0,32 | Naturgrau, Dunkelgrau | https://cdn.ais-online.de/m2/70/15521270/images/76/48537176px2256x1504.jpg
Windstopper Extreme Naturgrau 4,5 x 900 x 2700 mm | anthrazit, grau | glatt, unbehandelt | Faserzement | 900,00 - 1.200,00 | 2.700,00 - 3.000,00 | 4,50 - 9,00 | Platte | A2-s1, d0 | 0,32 | Naturgrau, Dunkelgrau | https://cdn.ais-online.de/m2/70/15521270/images/76/48537176px2256x1504.jpg
Windstopper Extreme Naturgrau 4,5 x 900 x 3000 mm | anthrazit, grau | glatt, unbehandelt | Faserzement | 900,00 - 1.200,00 | 2.700,00 - 3.000,00 | 4,50 - 9,00 | Platte | A2-s1, d0 | 0,32 | Naturgrau, Dunkelgrau | https://cdn.ais-online.de/m2/70/15521270/images/76/48537176px2256x1504.jpg
powered by Heinze