## Swisspearl
Swisspearl
Name | Farbton | Oberfläche | Werkstoff | Breite (mm) | Länge (mm) | Stärke (mm) | Ausführung Bekleidung | Brandverhalten | Wärmeleitfähigkeit (W/(m*K)) | Farbtonbezeichnung Hersteller | Bilder
Terra Amber 755 12 x 1250 x 2510 mm | dunkelbraun | glatt | Faserzement | 1.250,00 | 2.510,00 | 12,00 | Platte | A2-s1, d0 | 0,56 | Amber 755 | https://cdn.ais-online.de/m2/70/15521270/images/19/46616419px2016x1344.jpg
powered by Heinze