## Tarkett Holding
Tarkett Holding
Name | GTIN | HAN | Benutzungsintensität | Farbton | Werkstoff | Breite (mm) | Länge (mm) | Brandverhalten | Cradle to Cradle® | Formaldehyd Emissionsklasse | Komfortklasse | Lieferform | Oberseite Teppichboden | Verlegeart Bodenbelag | Dicke Polschicht (mm) | Gesamtdicke Belag (mm) | Gewichtsbereich Polschicht (g/m²) | Trittschallverbesserungsmaß (dB) | Wärmedurchlasswiderstand (m²*K/W) | Muster-Typ | ReStart Ready | Bilder
AirMaster Atmos B747 9107 | 8717848425712 | 710468012 | Klasse 33 | hellgrau | Polyester | 500,00 | 500,00 | Bfl-s1 | Silber | E1 | LC2 | Fliesen | Schlingenpol | lose verlegen | 3,10 | 6,00 | 460,00 | 24,00 | 0,07 | Textur | Ja | https://cdn.ais-online.de/m2/68/64068/images/16/45737216px1000x1000.jpg
powered by Heinze