## Tarkett Holding
Tarkett Holding
Name | GTIN | HAN | Dekor | Farbton | Oberfläche | Werkstoff | Breite (mm) | Länge (mm) | Befestigung | Bodenbelag heterogen/homogen | Brandverhalten | Chemische Beständigkeit | Formaldehyd Emissionsklasse | Lieferform | Anteil Recyclingmaterial (%) | Gesamtdicke Belag (mm) | Gewicht (kg/m²) | Resteindruck (mm) | Wärmedurchlasswiderstand (m²*K/W) | Muster-Typ | ReStart Ready | Bilder
Amboise BEIGE | 3423128715316 | 25099118 | Holz | hellbraun | Dekor | Polyvinylchlorid (PVC) | 4.000,00 | 23.000,00 | kleben | heterogen | Bfl-s1 | chemikalienbeständig gem. Herstellerangabe | E1 | Rolle | 31,00 | 2,00 | 3,00 | 0,10 | 0,02 | Holz | Ja | https://cdn.ais-online.de/m2/68/64068/images/97/47800297px1920x1920.jpg
powered by Heinze