## Tarkett Holding
Tarkett Holding
Name | GTIN | HAN | Farbton | Feucht- / Nassraum | Werkstoff | Breite (mm) | Länge (mm) | Befestigung | Brandverhalten | Lieferform | Gesamtdicke Belag (mm) | Gewicht (kg/m²) | Muster-Typ | ReStart Ready | Bilder
Delta AQUA | 3423128634914 | 3942103 | hellblau | geeignet für Nassraum | Polyvinylchlorid (PVC) | 2.000,00 | 35.000,00 | kleben | B-s2, d0 | Rolle | 0,92 | 1,50 | Grafik | Ja | https://cdn.ais-online.de/m2/68/64068/images/74/49022974px960x960.jpg
powered by Heinze