## Tarkett Holding
Tarkett Holding
Name | GTIN | HAN | Benutzungsintensität | Farbton | Werkstoff | Breite (mm) | Länge (mm) | Brandverhalten | Cradle to Cradle® | Komfortklasse | Lieferform | Oberseite Teppichboden | RTS Emissionsklasse | Verlegeart Bodenbelag | Dicke Polschicht (mm) | Gewichtsbereich Polschicht (g/m²) | Trittschallverbesserungsmaß (dB) | Wärmedurchlasswiderstand (m²*K/W) | Muster-Typ | Bilder
Desso AirMaster AD20 7912 B8 50x50 | 8717848610286 | 712211008 | Klasse 33 | dunkelgrün | Polyester | 500,00 | 500,00 | Bfl-s1 | Silber | LC1 | Fliesen | Schlingenpol | M1 | lose verlegen | 2,40 | 345,00 | 25,00 | 0,07 | Linear | https://cdn.ais-online.de/m2/68/64068/images/59/47800659px1920x1920.jpg
powered by Heinze