## Tarkett Holding
Tarkett Holding
Name | GTIN | HAN | Dekor | Farbton | Oberfläche | Werkstoff | Breite (mm) | Länge (mm) | Befestigung | Bodenbelag heterogen/homogen | Brandverhalten | Chemische Beständigkeit | Formaldehyd Emissionsklasse | Lieferform | Anteil Recyclingmaterial (%) | Gesamtdicke Belag (mm) | Gewicht (kg/m²) | Trittschallverbesserungsmaß (dB) | Wärmedurchlasswiderstand (m²*K/W) | Muster-Typ | ReStart Ready | Bilder
Eminent DUSTY GREEN 0925 | 7393799261305 | 21172925 | nach Herstellerdekorkarte | grün | Dekor | Polyvinylchlorid (PVC) | 1.950,00 | 25.000,00 | kleben | homogen | Bfl-s1 | chemikalienbeständig gem. Herstellerangabe | E1 | Rolle | 22,00 | 3,15 | 3,40 | 16,00 | 0,01 | Allover | Ja | https://cdn.ais-online.de/m2/68/64068/images/90/47800990px1920x1920.jpg
powered by Heinze