## Tarkett Holding
Tarkett Holding
Name | GTIN | HAN | Benutzungsintensität | Farbton | Werkstoff | Breite (mm) | Länge (mm) | Brandverhalten | Cradle to Cradle® | Formaldehyd Emissionsklasse | Komfortklasse | Lieferform | Oberseite Teppichboden | Dicke Polschicht (mm) | Gewichtsbereich Polschicht (g/m²) | Trittschallverbesserungsmaß (dB) | Wärmedurchlasswiderstand (m²*K/W) | Muster-Typ | Bilder
Essence Pure AD07 8915 | 8717848564183 | 712128018 | Klasse 33 | hellblau | Polyester | 500,00 | 500,00 | Bfl-s1 | Bronze | E1 | LC1 | Fliesen | Schlingenpol | 2,70 | 325,00 | 26,00 | 0,06 | Allover | https://cdn.ais-online.de/m2/68/64068/images/79/47801379px1920x1920.jpg
powered by Heinze