## Tarkett Holding
Tarkett Holding
Name | GTIN | HAN | Bewertungsgruppe Rutschgefahr | Dekor | Farbton | Feucht- / Nassraum | Oberfläche | Werkstoff | Breite (mm) | Länge (mm) | Befestigung | Brandverhalten | Chemische Beständigkeit | Formaldehyd Emissionsklasse | Lieferform | RTS Emissionsklasse | Anteil Recyclingmaterial (%) | Gesamtdicke Belag (mm) | Gewicht (kg/m²) | Wärmedurchlasswiderstand (m²*K/W) | Muster-Typ | ReStart Ready | Bilder
Granit DARK GREY 0504 | 7393799251016 | 21153504 | R 10 | nach Herstellerdekorkarte | dunkelgrau | geeignet für Nassraum | Dekor | Polyvinylchlorid (PVC) | 2.000,00 | 25.000,00 | kleben | Bfl-s1 | chemikalienbeständig gem. Herstellerangabe | E1 | Rolle | M1 | 25,50 | 2,00 | 2,95 | 0,01 | Allover | Ja | https://cdn.ais-online.de/m2/68/64068/images/15/47801515px1920x1920.jpg
powered by Heinze