## Tarkett Holding
Tarkett Holding
Name | GTIN | HAN | Bewertungsgruppe Rutschgefahr | Dekor | Farbton | Feucht- / Nassraum | Oberfläche | Werkstoff | Breite (mm) | Länge (mm) | Befestigung | Bodenbelag heterogen/homogen | Brandverhalten | Chemische Beständigkeit | Formaldehyd Emissionsklasse | Lieferform | RTS Emissionsklasse | Anteil Recyclingmaterial (%) | Gesamtdicke Belag (mm) | Gewicht (kg/m²) | Resteindruck (mm) | Wärmedurchlasswiderstand (m²*K/W) | Muster-Typ | ReStart Ready | Bilder
Megalit GREY 0603 | 7393799220517 | 3390603 | R 9 | nach Herstellerdekorkarte | grau | geeignet für Nassraum | Dekor | Polyvinylchlorid (PVC) | 2.000,00 | 23.000,00 | kleben | homogen | Bfl-s1 | chemikalienbeständig gem. Herstellerangabe | E1 | Rolle | M1 | 25,50 | 2,00 | 2,50 | 0,10 | 0,01 | Allover | Ja | https://cdn.ais-online.de/m2/68/64068/images/80/45729780px1000x1000.jpg
powered by Heinze