## Tarkett Holding
Tarkett Holding
Name | GTIN | HAN | Benutzungsintensität | Farbton | Werkstoff | Breite (mm) | Länge (mm) | Brandverhalten | Cradle to Cradle® | Formaldehyd Emissionsklasse | Komfortklasse | Lieferform | Oberseite Teppichboden | Verlegeart Bodenbelag | Dicke Polschicht (mm) | Gesamtdicke Belag (mm) | Gewichtsbereich Polschicht (g/m²) | Trittschallverbesserungsmaß (dB) | Wärmedurchlasswiderstand (m²*K/W) | Muster-Typ | ReStart Ready | Bilder
Tarkett Desso AirMaster Atmos |  |  | Klasse 33 | dunkelblau, dunkelgrau, gelb, hellblau, hellgrau, hellgrün, rot, schwarz | Polyester | 500,00 | 500,00 | Bfl-s1 | Silber | E1 | LC2 | Fliesen | Schlingenpol | lose verlegen | 3,10 | 6,00 | 460,00 | 24,00 | 0,07 | Textur | Ja | https://cdn.ais-online.de/m2/68/64068/images/00/45730500px1000x1000.jpg https://cdn.ais-online.de/m2/68/64068/images/86/45735086px1000x1000.jpg https://cdn.ais-online.de/m2/68/64068/images/38/45734938px1000x1000.jpg https://cdn.ais-online.de/m2/68/64068/images/84/45733184px1000x1000.jpg https://cdn.ais-online.de/m2/68/64068/images/70/45733770px1000x1000.jpg https://cdn.ais-online.de/m2/68/64068/images/42/45732342px1000x1000.jpg https://cdn.ais-online.de/m2/68/64068/images/78/45732878px1000x1000.jpg https://cdn.ais-online.de/m2/68/64068/images/90/45734190px1000x1000.jpg https://cdn.ais-online.de/m2/68/64068/images/38/45734038px1000x1000.jpg https://cdn.ais-online.de/m2/68/64068/images/22/45735722px1000x1000.jpg https://cdn.ais-online.de/m2/68/64068/images/16/45737216px1000x1000.jpg https://cdn.ais-online.de/m2/68/64068/images/72/45730372px1000x1000.jpg
AirMaster Atmos B747 3841 | 8717848425668 | 710468007 | Klasse 33 | dunkelblau, dunkelgrau, gelb, hellblau, hellgrau, hellgrün, rot, schwarz | Polyester | 500,00 | 500,00 | Bfl-s1 | Silber | E1 | LC2 | Fliesen | Schlingenpol | lose verlegen | 3,10 | 6,00 | 460,00 | 24,00 | 0,07 | Textur | Ja | https://cdn.ais-online.de/m2/68/64068/images/22/45735722px1000x1000.jpg
AirMaster Atmos B747 4301 | 8717848425675 | 710468008 | Klasse 33 | dunkelblau, dunkelgrau, gelb, hellblau, hellgrau, hellgrün, rot, schwarz | Polyester | 500,00 | 500,00 | Bfl-s1 | Silber | E1 | LC2 | Fliesen | Schlingenpol | lose verlegen | 3,10 | 6,00 | 460,00 | 24,00 | 0,07 | Textur | Ja | https://cdn.ais-online.de/m2/68/64068/images/86/45735086px1000x1000.jpg
AirMaster Atmos B747 6117 | 8717848425682 | 710468009 | Klasse 33 | dunkelblau, dunkelgrau, gelb, hellblau, hellgrau, hellgrün, rot, schwarz | Polyester | 500,00 | 500,00 | Bfl-s1 | Silber | E1 | LC2 | Fliesen | Schlingenpol | lose verlegen | 3,10 | 6,00 | 460,00 | 24,00 | 0,07 | Textur | Ja | https://cdn.ais-online.de/m2/68/64068/images/90/45734190px1000x1000.jpg
AirMaster Atmos B747 6422 | 8717848425699 | 710468010 | Klasse 33 | dunkelblau, dunkelgrau, gelb, hellblau, hellgrau, hellgrün, rot, schwarz | Polyester | 500,00 | 500,00 | Bfl-s1 | Silber | E1 | LC2 | Fliesen | Schlingenpol | lose verlegen | 3,10 | 6,00 | 460,00 | 24,00 | 0,07 | Textur | Ja | https://cdn.ais-online.de/m2/68/64068/images/38/45734938px1000x1000.jpg
AirMaster Atmos B747 8814 | 8717848425705 | 710468011 | Klasse 33 | dunkelblau, dunkelgrau, gelb, hellblau, hellgrau, hellgrün, rot, schwarz | Polyester | 500,00 | 500,00 | Bfl-s1 | Silber | E1 | LC2 | Fliesen | Schlingenpol | lose verlegen | 3,10 | 6,00 | 460,00 | 24,00 | 0,07 | Textur | Ja | https://cdn.ais-online.de/m2/68/64068/images/38/45734038px1000x1000.jpg
AirMaster Atmos B747 9031 | 8717848368408 | 710468002 | Klasse 33 | dunkelblau, dunkelgrau, gelb, hellblau, hellgrau, hellgrün, rot, schwarz | Polyester | 500,00 | 500,00 | Bfl-s1 | Silber | E1 | LC2 | Fliesen | Schlingenpol | lose verlegen | 3,10 | 6,00 | 460,00 | 24,00 | 0,07 | Textur | Ja | https://cdn.ais-online.de/m2/68/64068/images/70/45733770px1000x1000.jpg
AirMaster Atmos B747 9032 | 8717848368422 | 710468001 | Klasse 33 | dunkelblau, dunkelgrau, gelb, hellblau, hellgrau, hellgrün, rot, schwarz | Polyester | 500,00 | 500,00 | Bfl-s1 | Silber | E1 | LC2 | Fliesen | Schlingenpol | lose verlegen | 3,10 | 6,00 | 460,00 | 24,00 | 0,07 | Textur | Ja | https://cdn.ais-online.de/m2/68/64068/images/00/45730500px1000x1000.jpg
AirMaster Atmos B747 9092 | 8717848416772 | 710468006 | Klasse 33 | dunkelblau, dunkelgrau, gelb, hellblau, hellgrau, hellgrün, rot, schwarz | Polyester | 500,00 | 500,00 | Bfl-s1 | Silber | E1 | LC2 | Fliesen | Schlingenpol | lose verlegen | 3,10 | 6,00 | 460,00 | 24,00 | 0,07 | Textur | Ja | https://cdn.ais-online.de/m2/68/64068/images/72/45730372px1000x1000.jpg
AirMaster Atmos B747 9096 | 8717848368439 | 710468003 | Klasse 33 | dunkelblau, dunkelgrau, gelb, hellblau, hellgrau, hellgrün, rot, schwarz | Polyester | 500,00 | 500,00 | Bfl-s1 | Silber | E1 | LC2 | Fliesen | Schlingenpol | lose verlegen | 3,10 | 6,00 | 460,00 | 24,00 | 0,07 | Textur | Ja | https://cdn.ais-online.de/m2/68/64068/images/78/45732878px1000x1000.jpg
AirMaster Atmos B747 9107 | 8717848425712 | 710468012 | Klasse 33 | dunkelblau, dunkelgrau, gelb, hellblau, hellgrau, hellgrün, rot, schwarz | Polyester | 500,00 | 500,00 | Bfl-s1 | Silber | E1 | LC2 | Fliesen | Schlingenpol | lose verlegen | 3,10 | 6,00 | 460,00 | 24,00 | 0,07 | Textur | Ja | https://cdn.ais-online.de/m2/68/64068/images/16/45737216px1000x1000.jpg
AirMaster Atmos B747 9505 | 8717848368446 | 710468004 | Klasse 33 | dunkelblau, dunkelgrau, gelb, hellblau, hellgrau, hellgrün, rot, schwarz | Polyester | 500,00 | 500,00 | Bfl-s1 | Silber | E1 | LC2 | Fliesen | Schlingenpol | lose verlegen | 3,10 | 6,00 | 460,00 | 24,00 | 0,07 | Textur | Ja | https://cdn.ais-online.de/m2/68/64068/images/84/45733184px1000x1000.jpg
AirMaster Atmos B747 9523 | 8717848416789 | 710468005 | Klasse 33 | dunkelblau, dunkelgrau, gelb, hellblau, hellgrau, hellgrün, rot, schwarz | Polyester | 500,00 | 500,00 | Bfl-s1 | Silber | E1 | LC2 | Fliesen | Schlingenpol | lose verlegen | 3,10 | 6,00 | 460,00 | 24,00 | 0,07 | Textur | Ja | https://cdn.ais-online.de/m2/68/64068/images/42/45732342px1000x1000.jpg
powered by Heinze