## Tarkett Holding
Tarkett Holding
Name | GTIN | HAN | Benutzungsintensität | Farbton | Werkstoff | Breite (mm) | Länge (mm) | Brandverhalten | Cradle to Cradle® | Komfortklasse | Lieferform | Oberseite Teppichboden | RTS Emissionsklasse | Verlegeart Bodenbelag | Dicke Polschicht (mm) | Gewichtsbereich Polschicht (g/m²) | Trittschallverbesserungsmaß (dB) | Wärmedurchlasswiderstand (m²*K/W) | Muster-Typ | Bilder
Tarkett Desso AirMaster Sphere |  |  | Klasse 33 | dunkelblau, dunkelgrün, gelb, hellbeige, hellgrau, hellgrün, hellrot, orange, schwarz | Polyester | 500,00 | 500,00 | Bfl-s1 | Silber | LC2 | Fliesen | Schlingenpol | M1 | lose verlegen | 3,10 | 460,00 | 24,00 | 0,07 | Textur | https://cdn.ais-online.de/m2/68/64068/images/34/47800634px1920x1920.jpg https://cdn.ais-online.de/m2/68/64068/images/48/47800348px1920x1920.jpg https://cdn.ais-online.de/m2/68/64068/images/10/47801510px1920x1920.jpg https://cdn.ais-online.de/m2/68/64068/images/19/47801619px1920x1920.jpg https://cdn.ais-online.de/m2/68/64068/images/50/47800250px1920x1920.jpg https://cdn.ais-online.de/m2/68/64068/images/12/47801612px1920x1920.jpg https://cdn.ais-online.de/m2/68/64068/images/24/47801224px1920x1920.jpg https://cdn.ais-online.de/m2/68/64068/images/09/47801309px1920x1920.jpg https://cdn.ais-online.de/m2/68/64068/images/85/47801085px1920x1920.jpg https://cdn.ais-online.de/m2/68/64068/images/61/47800561px1920x1920.jpg https://cdn.ais-online.de/m2/68/64068/images/14/47801214px1920x1920.jpg https://cdn.ais-online.de/m2/68/64068/images/26/47801626px1920x1920.jpg https://cdn.ais-online.de/m2/68/64068/images/42/47800842px1920x1920.jpg https://cdn.ais-online.de/m2/68/64068/images/21/47801621px1920x1920.jpg https://cdn.ais-online.de/m2/68/64068/images/54/47801654px1920x1920.jpg https://cdn.ais-online.de/m2/68/64068/images/98/47801698px1920x1920.jpg https://cdn.ais-online.de/m2/68/64068/images/56/47801056px1920x1920.jpg https://cdn.ais-online.de/m2/68/64068/images/43/47801143px1920x1920.jpg
AirMaster Sphere AD21 1510 | 8717848602069 | 712218002 | Klasse 33 | dunkelblau, dunkelgrün, gelb, hellbeige, hellgrau, hellgrün, hellrot, orange, schwarz | Polyester | 500,00 | 500,00 | Bfl-s1 | Silber | LC2 | Fliesen | Schlingenpol | M1 | lose verlegen | 3,10 | 460,00 | 24,00 | 0,07 | Textur | https://cdn.ais-online.de/m2/68/64068/images/26/47801626px1920x1920.jpg
AirMaster Sphere AD21 2058 | 8717848602076 | 712218003 | Klasse 33 | dunkelblau, dunkelgrün, gelb, hellbeige, hellgrau, hellgrün, hellrot, orange, schwarz | Polyester | 500,00 | 500,00 | Bfl-s1 | Silber | LC2 | Fliesen | Schlingenpol | M1 | lose verlegen | 3,10 | 460,00 | 24,00 | 0,07 | Textur | https://cdn.ais-online.de/m2/68/64068/images/19/47801619px1920x1920.jpg
AirMaster Sphere AD21 2084 | 8717848602083 | 712218004 | Klasse 33 | dunkelblau, dunkelgrün, gelb, hellbeige, hellgrau, hellgrün, hellrot, orange, schwarz | Polyester | 500,00 | 500,00 | Bfl-s1 | Silber | LC2 | Fliesen | Schlingenpol | M1 | lose verlegen | 3,10 | 460,00 | 24,00 | 0,07 | Textur | https://cdn.ais-online.de/m2/68/64068/images/98/47801698px1920x1920.jpg
AirMaster Sphere AD21 2092 | 8717848602106 | 712218005 | Klasse 33 | dunkelblau, dunkelgrün, gelb, hellbeige, hellgrau, hellgrün, hellrot, orange, schwarz | Polyester | 500,00 | 500,00 | Bfl-s1 | Silber | LC2 | Fliesen | Schlingenpol | M1 | lose verlegen | 3,10 | 460,00 | 24,00 | 0,07 | Textur | https://cdn.ais-online.de/m2/68/64068/images/42/47800842px1920x1920.jpg
AirMaster Sphere AD21 2926 | 8717848602113 | 712218006 | Klasse 33 | dunkelblau, dunkelgrün, gelb, hellbeige, hellgrau, hellgrün, hellrot, orange, schwarz | Polyester | 500,00 | 500,00 | Bfl-s1 | Silber | LC2 | Fliesen | Schlingenpol | M1 | lose verlegen | 3,10 | 460,00 | 24,00 | 0,07 | Textur | https://cdn.ais-online.de/m2/68/64068/images/10/47801510px1920x1920.jpg
AirMaster Sphere AD21 6018 | 8717848602120 | 712218007 | Klasse 33 | dunkelblau, dunkelgrün, gelb, hellbeige, hellgrau, hellgrün, hellrot, orange, schwarz | Polyester | 500,00 | 500,00 | Bfl-s1 | Silber | LC2 | Fliesen | Schlingenpol | M1 | lose verlegen | 3,10 | 460,00 | 24,00 | 0,07 | Textur | https://cdn.ais-online.de/m2/68/64068/images/50/47800250px1920x1920.jpg
AirMaster Sphere AD21 7912 | 8717848602137 | 712218008 | Klasse 33 | dunkelblau, dunkelgrün, gelb, hellbeige, hellgrau, hellgrün, hellrot, orange, schwarz | Polyester | 500,00 | 500,00 | Bfl-s1 | Silber | LC2 | Fliesen | Schlingenpol | M1 | lose verlegen | 3,10 | 460,00 | 24,00 | 0,07 | Textur | https://cdn.ais-online.de/m2/68/64068/images/56/47801056px1920x1920.jpg
AirMaster Sphere AD21 7924 | 8717848602144 | 712218009 | Klasse 33 | dunkelblau, dunkelgrün, gelb, hellbeige, hellgrau, hellgrün, hellrot, orange, schwarz | Polyester | 500,00 | 500,00 | Bfl-s1 | Silber | LC2 | Fliesen | Schlingenpol | M1 | lose verlegen | 3,10 | 460,00 | 24,00 | 0,07 | Textur | https://cdn.ais-online.de/m2/68/64068/images/48/47800348px1920x1920.jpg
AirMaster Sphere AD21 8801 | 8717848602151 | 712218010 | Klasse 33 | dunkelblau, dunkelgrün, gelb, hellbeige, hellgrau, hellgrün, hellrot, orange, schwarz | Polyester | 500,00 | 500,00 | Bfl-s1 | Silber | LC2 | Fliesen | Schlingenpol | M1 | lose verlegen | 3,10 | 460,00 | 24,00 | 0,07 | Textur | https://cdn.ais-online.de/m2/68/64068/images/21/47801621px1920x1920.jpg
AirMaster Sphere AD21 8803 | 8717848602168 | 712218011 | Klasse 33 | dunkelblau, dunkelgrün, gelb, hellbeige, hellgrau, hellgrün, hellrot, orange, schwarz | Polyester | 500,00 | 500,00 | Bfl-s1 | Silber | LC2 | Fliesen | Schlingenpol | M1 | lose verlegen | 3,10 | 460,00 | 24,00 | 0,07 | Textur | https://cdn.ais-online.de/m2/68/64068/images/12/47801612px1920x1920.jpg
AirMaster Sphere AD21 8926 | 8717848602175 | 712218012 | Klasse 33 | dunkelblau, dunkelgrün, gelb, hellbeige, hellgrau, hellgrün, hellrot, orange, schwarz | Polyester | 500,00 | 500,00 | Bfl-s1 | Silber | LC2 | Fliesen | Schlingenpol | M1 | lose verlegen | 3,10 | 460,00 | 24,00 | 0,07 | Textur | https://cdn.ais-online.de/m2/68/64068/images/61/47800561px1920x1920.jpg
AirMaster Sphere AD21 9030 | 8717848602182 | 712218013 | Klasse 33 | dunkelblau, dunkelgrün, gelb, hellbeige, hellgrau, hellgrün, hellrot, orange, schwarz | Polyester | 500,00 | 500,00 | Bfl-s1 | Silber | LC2 | Fliesen | Schlingenpol | M1 | lose verlegen | 3,10 | 460,00 | 24,00 | 0,07 | Textur | https://cdn.ais-online.de/m2/68/64068/images/14/47801214px1920x1920.jpg
AirMaster Sphere AD21 9032 | 8717848602205 | 712218014 | Klasse 33 | dunkelblau, dunkelgrün, gelb, hellbeige, hellgrau, hellgrün, hellrot, orange, schwarz | Polyester | 500,00 | 500,00 | Bfl-s1 | Silber | LC2 | Fliesen | Schlingenpol | M1 | lose verlegen | 3,10 | 460,00 | 24,00 | 0,07 | Textur | https://cdn.ais-online.de/m2/68/64068/images/34/47800634px1920x1920.jpg
AirMaster Sphere AD21 9096 | 8717848602212 | 712218015 | Klasse 33 | dunkelblau, dunkelgrün, gelb, hellbeige, hellgrau, hellgrün, hellrot, orange, schwarz | Polyester | 500,00 | 500,00 | Bfl-s1 | Silber | LC2 | Fliesen | Schlingenpol | M1 | lose verlegen | 3,10 | 460,00 | 24,00 | 0,07 | Textur | https://cdn.ais-online.de/m2/68/64068/images/24/47801224px1920x1920.jpg
AirMaster Sphere AD21 9107 | 8717848602267 | 712218016 | Klasse 33 | dunkelblau, dunkelgrün, gelb, hellbeige, hellgrau, hellgrün, hellrot, orange, schwarz | Polyester | 500,00 | 500,00 | Bfl-s1 | Silber | LC2 | Fliesen | Schlingenpol | M1 | lose verlegen | 3,10 | 460,00 | 24,00 | 0,07 | Textur | https://cdn.ais-online.de/m2/68/64068/images/09/47801309px1920x1920.jpg
AirMaster Sphere AD21 9505 | 8717848602298 | 712218017 | Klasse 33 | dunkelblau, dunkelgrün, gelb, hellbeige, hellgrau, hellgrün, hellrot, orange, schwarz | Polyester | 500,00 | 500,00 | Bfl-s1 | Silber | LC2 | Fliesen | Schlingenpol | M1 | lose verlegen | 3,10 | 460,00 | 24,00 | 0,07 | Textur | https://cdn.ais-online.de/m2/68/64068/images/85/47801085px1920x1920.jpg
AirMaster Sphere AD21 9517 | 8717848602403 | 712218018 | Klasse 33 | dunkelblau, dunkelgrün, gelb, hellbeige, hellgrau, hellgrün, hellrot, orange, schwarz | Polyester | 500,00 | 500,00 | Bfl-s1 | Silber | LC2 | Fliesen | Schlingenpol | M1 | lose verlegen | 3,10 | 460,00 | 24,00 | 0,07 | Textur | https://cdn.ais-online.de/m2/68/64068/images/43/47801143px1920x1920.jpg
AirMaster Sphere AD21 9520 | 8717848602410 | 712218019 | Klasse 33 | dunkelblau, dunkelgrün, gelb, hellbeige, hellgrau, hellgrün, hellrot, orange, schwarz | Polyester | 500,00 | 500,00 | Bfl-s1 | Silber | LC2 | Fliesen | Schlingenpol | M1 | lose verlegen | 3,10 | 460,00 | 24,00 | 0,07 | Textur | https://cdn.ais-online.de/m2/68/64068/images/54/47801654px1920x1920.jpg
powered by Heinze