## Tarkett Holding
Tarkett Holding
Name | GTIN | HAN | Benutzungsintensität | Farbton | Werkstoff | Breite (mm) | Länge (mm) | Brandverhalten | Cradle to Cradle® | Formaldehyd Emissionsklasse | Komfortklasse | Lieferform | Oberseite Teppichboden | Verlegeart Bodenbelag | Dicke Polschicht (mm) | Gesamtdicke Belag (mm) | Gewichtsbereich Polschicht (g/m²) | Trittschallverbesserungsmaß (dB) | Wärmedurchlasswiderstand (m²*K/W) | Muster-Typ | ReStart Ready | Bilder
Tarkett Desso AirMaster Tierra Gold |  |  | Klasse 33 | beige, blau, grau, hellgrau, hellgrün, rot | Polyester | 500,00 | 500,00 | Bfl-s1 | Gold | E1 | LC2 | Fliesen | Schlingenpol | lose verlegen | 3,10 | 6,50 | 520,00 - 525,00 | 22,00 | 0,07 | Textur | Ja | https://cdn.ais-online.de/m2/68/64068/images/80/45733480px1000x997.jpg https://cdn.ais-online.de/m2/68/64068/images/74/45733074px1000x999.jpg https://cdn.ais-online.de/m2/68/64068/images/64/45734064px1000x999.jpg https://cdn.ais-online.de/m2/68/64068/images/32/45736632px1000x999.jpg https://cdn.ais-online.de/m2/68/64068/images/70/45736470px1000x1000.jpg https://cdn.ais-online.de/m2/68/64068/images/30/45733630px1000x999.jpg https://cdn.ais-online.de/m2/68/64068/images/66/45736766px999x1000.jpg https://cdn.ais-online.de/m2/68/64068/images/21/45730221px1000x1000.jpg
AirMaster Tierra Gold AB48 1510 | 8717848965751 | 711741002 | Klasse 33 | beige, blau, grau, hellgrau, hellgrün, rot | Polyester | 500,00 | 500,00 | Bfl-s1 | Gold | E1 | LC2 | Fliesen | Schlingenpol | lose verlegen | 3,10 | 6,50 | 520,00 - 525,00 | 22,00 | 0,07 | Textur | Ja | https://cdn.ais-online.de/m2/68/64068/images/30/45733630px1000x999.jpg
AirMaster Tierra Gold AB48 4432 | 8717848965768 | 711741003 | Klasse 33 | beige, blau, grau, hellgrau, hellgrün, rot | Polyester | 500,00 | 500,00 | Bfl-s1 | Gold | E1 | LC2 | Fliesen | Schlingenpol | lose verlegen | 3,10 | 6,50 | 520,00 - 525,00 | 22,00 | 0,07 | Textur | Ja | https://cdn.ais-online.de/m2/68/64068/images/74/45733074px1000x999.jpg
AirMaster Tierra Gold AB48 7163 | 8717848965775 | 711741004 | Klasse 33 | beige, blau, grau, hellgrau, hellgrün, rot | Polyester | 500,00 | 500,00 | Bfl-s1 | Gold | E1 | LC2 | Fliesen | Schlingenpol | lose verlegen | 3,10 | 6,50 | 520,00 - 525,00 | 22,00 | 0,07 | Textur | Ja | https://cdn.ais-online.de/m2/68/64068/images/64/45734064px1000x999.jpg
AirMaster Tierra Gold AB48 8301 | 8717848965782 | 711741005 | Klasse 33 | beige, blau, grau, hellgrau, hellgrün, rot | Polyester | 500,00 | 500,00 | Bfl-s1 | Gold | E1 | LC2 | Fliesen | Schlingenpol | lose verlegen | 3,10 | 6,50 | 520,00 - 525,00 | 22,00 | 0,07 | Textur | Ja | https://cdn.ais-online.de/m2/68/64068/images/70/45736470px1000x1000.jpg
AirMaster Tierra Gold AB48 9505 | 8717848965799 | 711741006 | Klasse 33 | beige, blau, grau, hellgrau, hellgrün, rot | Polyester | 500,00 | 500,00 | Bfl-s1 | Gold | E1 | LC2 | Fliesen | Schlingenpol | lose verlegen | 3,10 | 6,50 | 520,00 - 525,00 | 22,00 | 0,07 | Textur | Ja | https://cdn.ais-online.de/m2/68/64068/images/66/45736766px999x1000.jpg
AirMaster Tierra Gold AB48 9524 | 8717848966802 | 711741007 | Klasse 33 | beige, blau, grau, hellgrau, hellgrün, rot | Polyester | 500,00 | 500,00 | Bfl-s1 | Gold | E1 | LC2 | Fliesen | Schlingenpol | lose verlegen | 3,10 | 6,50 | 520,00 - 525,00 | 22,00 | 0,07 | Textur | Ja | https://cdn.ais-online.de/m2/68/64068/images/21/45730221px1000x1000.jpg
AirMaster Tierra Gold AB48 9850 | 8717848966819 | 711741008 | Klasse 33 | beige, blau, grau, hellgrau, hellgrün, rot | Polyester | 500,00 | 500,00 | Bfl-s1 | Gold | E1 | LC2 | Fliesen | Schlingenpol | lose verlegen | 3,10 | 6,50 | 520,00 - 525,00 | 22,00 | 0,07 | Textur | Ja | https://cdn.ais-online.de/m2/68/64068/images/32/45736632px1000x999.jpg
AirMaster Tierra Gold AB48 9975 | 8717848966826 | 711741009 | Klasse 33 | beige, blau, grau, hellgrau, hellgrün, rot | Polyester | 500,00 | 500,00 | Bfl-s1 | Gold | E1 | LC2 | Fliesen | Schlingenpol | lose verlegen | 3,10 | 6,50 | 520,00 - 525,00 | 22,00 | 0,07 | Textur | Ja | https://cdn.ais-online.de/m2/68/64068/images/80/45733480px1000x997.jpg
powered by Heinze