## Tarkett Holding
Tarkett Holding
Name | GTIN | HAN | Benutzungsintensität | Farbton | Werkstoff | Breite (mm) | Länge (mm) | Brandverhalten | Cradle to Cradle® | Formaldehyd Emissionsklasse | Komfortklasse | Lieferform | Oberseite Teppichboden | Verlegeart Bodenbelag | Dicke Polschicht (mm) | Gesamtdicke Belag (mm) | Gewichtsbereich Polschicht (g/m²) | Trittschallverbesserungsmaß (dB) | Wärmedurchlasswiderstand (m²*K/W) | Muster-Typ | ReStart Ready | Bilder
Tarkett Desso Arcade |  |  | Klasse 32 | blau, braun, dunkelblau, dunkelbraun, dunkelgrau, dunkelrot, gelb, grau, hellbeige, hellgrau, rot, schwarz | Polyester | 500,00 | 500,00 | Cfl-s1 | Bronze, Silber | E1 | LC5 | Fliesen | Schnittpol | lose verlegen | 7,00 | 9,50 | 1.200,00 | 28,00 | 0,10 - 0,13 | Allover | Ja | https://cdn.ais-online.de/m2/68/64068/images/52/45737352px1000x1000.jpg https://cdn.ais-online.de/m2/68/64068/images/46/45733546px1000x1000.jpg https://cdn.ais-online.de/m2/68/64068/images/06/45735906px1000x1000.jpg https://cdn.ais-online.de/m2/68/64068/images/94/45732694px1000x1000.jpg https://cdn.ais-online.de/m2/68/64068/images/90/45736790px1000x1000.jpg https://cdn.ais-online.de/m2/68/64068/images/58/45731958px1000x1000.jpg https://cdn.ais-online.de/m2/68/64068/images/34/45735034px1000x1000.jpg https://cdn.ais-online.de/m2/68/64068/images/42/45731942px1000x1000.jpg https://cdn.ais-online.de/m2/68/64068/images/40/45733740px1000x1000.jpg https://cdn.ais-online.de/m2/68/64068/images/52/45735752px1000x1000.jpg https://cdn.ais-online.de/m2/68/64068/images/48/45730748px1000x1000.jpg https://cdn.ais-online.de/m2/68/64068/images/30/45734130px1000x1000.jpg https://cdn.ais-online.de/m2/68/64068/images/33/45729933px1000x1000.jpg https://cdn.ais-online.de/m2/68/64068/images/20/45736020px1000x1000.jpg https://cdn.ais-online.de/m2/68/64068/images/00/45732700px1000x1000.jpg https://cdn.ais-online.de/m2/68/64068/images/00/45735700px1000x1000.jpg https://cdn.ais-online.de/m2/68/64068/images/92/45730192px1000x1000.jpg https://cdn.ais-online.de/m2/68/64068/images/04/45735604px1000x1000.jpg https://cdn.ais-online.de/m2/68/64068/images/92/45731292px1000x1000.jpg https://cdn.ais-online.de/m2/68/64068/images/78/45729978px1000x1000.jpg https://cdn.ais-online.de/m2/68/64068/images/96/45735496px1000x1000.jpg https://cdn.ais-online.de/m2/68/64068/images/74/45734874px1000x1000.jpg https://cdn.ais-online.de/m2/68/64068/images/58/45732858px1000x1000.jpg https://cdn.ais-online.de/m2/68/64068/images/12/45736812px1000x1000.jpg
Arcade B023 1710 | 8717848264724 | 710226004 | Klasse 32 | blau, braun, dunkelblau, dunkelbraun, dunkelgrau, dunkelrot, gelb, grau, hellbeige, hellgrau, rot, schwarz | Polyester | 500,00 | 500,00 | Cfl-s1 | Bronze, Silber | E1 | LC5 | Fliesen | Schnittpol | lose verlegen | 7,00 | 9,50 | 1.200,00 | 28,00 | 0,10 - 0,13 | Allover | Ja | https://cdn.ais-online.de/m2/68/64068/images/12/45736812px1000x1000.jpg
Arcade B023 2014 | 8717848264717 | 710226005 | Klasse 32 | blau, braun, dunkelblau, dunkelbraun, dunkelgrau, dunkelrot, gelb, grau, hellbeige, hellgrau, rot, schwarz | Polyester | 500,00 | 500,00 | Cfl-s1 | Bronze, Silber | E1 | LC5 | Fliesen | Schnittpol | lose verlegen | 7,00 | 9,50 | 1.200,00 | 28,00 | 0,10 - 0,13 | Allover | Ja | https://cdn.ais-online.de/m2/68/64068/images/52/45735752px1000x1000.jpg
Arcade B023 2017 | 8717848264700 | 710226006 | Klasse 32 | blau, braun, dunkelblau, dunkelbraun, dunkelgrau, dunkelrot, gelb, grau, hellbeige, hellgrau, rot, schwarz | Polyester | 500,00 | 500,00 | Cfl-s1 | Bronze, Silber | E1 | LC5 | Fliesen | Schnittpol | lose verlegen | 7,00 | 9,50 | 1.200,00 | 28,00 | 0,10 - 0,13 | Allover | Ja | https://cdn.ais-online.de/m2/68/64068/images/33/45729933px1000x1000.jpg
Arcade B023 2051 | 8717848264694 | 710226007 | Klasse 32 | blau, braun, dunkelblau, dunkelbraun, dunkelgrau, dunkelrot, gelb, grau, hellbeige, hellgrau, rot, schwarz | Polyester | 500,00 | 500,00 | Cfl-s1 | Bronze, Silber | E1 | LC5 | Fliesen | Schnittpol | lose verlegen | 7,00 | 9,50 | 1.200,00 | 28,00 | 0,10 - 0,13 | Allover | Ja | https://cdn.ais-online.de/m2/68/64068/images/52/45737352px1000x1000.jpg
Arcade B023 2121 | 8717848264687 | 710226008 | Klasse 32 | blau, braun, dunkelblau, dunkelbraun, dunkelgrau, dunkelrot, gelb, grau, hellbeige, hellgrau, rot, schwarz | Polyester | 500,00 | 500,00 | Cfl-s1 | Bronze, Silber | E1 | LC5 | Fliesen | Schnittpol | lose verlegen | 7,00 | 9,50 | 1.200,00 | 28,00 | 0,10 - 0,13 | Allover | Ja | https://cdn.ais-online.de/m2/68/64068/images/74/45734874px1000x1000.jpg
Arcade B023 2128 | 8717848264670 | 710226009 | Klasse 32 | blau, braun, dunkelblau, dunkelbraun, dunkelgrau, dunkelrot, gelb, grau, hellbeige, hellgrau, rot, schwarz | Polyester | 500,00 | 500,00 | Cfl-s1 | Bronze, Silber | E1 | LC5 | Fliesen | Schnittpol | lose verlegen | 7,00 | 9,50 | 1.200,00 | 28,00 | 0,10 - 0,13 | Allover | Ja | https://cdn.ais-online.de/m2/68/64068/images/04/45735604px1000x1000.jpg
Arcade B023 2922 | 8717848264663 | 710226010 | Klasse 32 | blau, braun, dunkelblau, dunkelbraun, dunkelgrau, dunkelrot, gelb, grau, hellbeige, hellgrau, rot, schwarz | Polyester | 500,00 | 500,00 | Cfl-s1 | Bronze, Silber | E1 | LC5 | Fliesen | Schnittpol | lose verlegen | 7,00 | 9,50 | 1.200,00 | 28,00 | 0,10 - 0,13 | Allover | Ja | https://cdn.ais-online.de/m2/68/64068/images/90/45736790px1000x1000.jpg
Arcade B023 2931 | 8717848264656 | 710226011 | Klasse 32 | blau, braun, dunkelblau, dunkelbraun, dunkelgrau, dunkelrot, gelb, grau, hellbeige, hellgrau, rot, schwarz | Polyester | 500,00 | 500,00 | Cfl-s1 | Bronze, Silber | E1 | LC5 | Fliesen | Schnittpol | lose verlegen | 7,00 | 9,50 | 1.200,00 | 28,00 | 0,10 - 0,13 | Allover | Ja | https://cdn.ais-online.de/m2/68/64068/images/00/45735700px1000x1000.jpg
Arcade B023 3901 | 8717848264649 | 710226012 | Klasse 32 | blau, braun, dunkelblau, dunkelbraun, dunkelgrau, dunkelrot, gelb, grau, hellbeige, hellgrau, rot, schwarz | Polyester | 500,00 | 500,00 | Cfl-s1 | Bronze, Silber | E1 | LC5 | Fliesen | Schnittpol | lose verlegen | 7,00 | 9,50 | 1.200,00 | 28,00 | 0,10 - 0,13 | Allover | Ja | https://cdn.ais-online.de/m2/68/64068/images/48/45730748px1000x1000.jpg
Arcade B023 6102 | 8717848264632 | 710226013 | Klasse 32 | blau, braun, dunkelblau, dunkelbraun, dunkelgrau, dunkelrot, gelb, grau, hellbeige, hellgrau, rot, schwarz | Polyester | 500,00 | 500,00 | Cfl-s1 | Bronze, Silber | E1 | LC5 | Fliesen | Schnittpol | lose verlegen | 7,00 | 9,50 | 1.200,00 | 28,00 | 0,10 - 0,13 | Allover | Ja | https://cdn.ais-online.de/m2/68/64068/images/92/45731292px1000x1000.jpg
Arcade B023 8222 | 8717848264625 | 710226014 | Klasse 32 | blau, braun, dunkelblau, dunkelbraun, dunkelgrau, dunkelrot, gelb, grau, hellbeige, hellgrau, rot, schwarz | Polyester | 500,00 | 500,00 | Cfl-s1 | Bronze, Silber | E1 | LC5 | Fliesen | Schnittpol | lose verlegen | 7,00 | 9,50 | 1.200,00 | 28,00 | 0,10 - 0,13 | Allover | Ja | https://cdn.ais-online.de/m2/68/64068/images/40/45733740px1000x1000.jpg
Arcade B023 8802 | 8717848264618 | 710226015 | Klasse 32 | blau, braun, dunkelblau, dunkelbraun, dunkelgrau, dunkelrot, gelb, grau, hellbeige, hellgrau, rot, schwarz | Polyester | 500,00 | 500,00 | Cfl-s1 | Bronze, Silber | E1 | LC5 | Fliesen | Schnittpol | lose verlegen | 7,00 | 9,50 | 1.200,00 | 28,00 | 0,10 - 0,13 | Allover | Ja | https://cdn.ais-online.de/m2/68/64068/images/58/45732858px1000x1000.jpg
Arcade B023 8811 | 8717848264601 | 710226016 | Klasse 32 | blau, braun, dunkelblau, dunkelbraun, dunkelgrau, dunkelrot, gelb, grau, hellbeige, hellgrau, rot, schwarz | Polyester | 500,00 | 500,00 | Cfl-s1 | Bronze, Silber | E1 | LC5 | Fliesen | Schnittpol | lose verlegen | 7,00 | 9,50 | 1.200,00 | 28,00 | 0,10 - 0,13 | Allover | Ja | https://cdn.ais-online.de/m2/68/64068/images/96/45735496px1000x1000.jpg
Arcade B023 9013 | 8717848271173 | 710226003 | Klasse 32 | blau, braun, dunkelblau, dunkelbraun, dunkelgrau, dunkelrot, gelb, grau, hellbeige, hellgrau, rot, schwarz | Polyester | 500,00 | 500,00 | Cfl-s1 | Bronze, Silber | E1 | LC5 | Fliesen | Schnittpol | lose verlegen | 7,00 | 9,50 | 1.200,00 | 28,00 | 0,10 - 0,13 | Allover | Ja | https://cdn.ais-online.de/m2/68/64068/images/94/45732694px1000x1000.jpg
Arcade B023 9022 | 8717848264595 | 710226017 | Klasse 32 | blau, braun, dunkelblau, dunkelbraun, dunkelgrau, dunkelrot, gelb, grau, hellbeige, hellgrau, rot, schwarz | Polyester | 500,00 | 500,00 | Cfl-s1 | Bronze, Silber | E1 | LC5 | Fliesen | Schnittpol | lose verlegen | 7,00 | 9,50 | 1.200,00 | 28,00 | 0,10 - 0,13 | Allover | Ja | https://cdn.ais-online.de/m2/68/64068/images/06/45735906px1000x1000.jpg
Arcade B023 9092 | 8717848264588 | 710226018 | Klasse 32 | blau, braun, dunkelblau, dunkelbraun, dunkelgrau, dunkelrot, gelb, grau, hellbeige, hellgrau, rot, schwarz | Polyester | 500,00 | 500,00 | Cfl-s1 | Bronze, Silber | E1 | LC5 | Fliesen | Schnittpol | lose verlegen | 7,00 | 9,50 | 1.200,00 | 28,00 | 0,10 - 0,13 | Allover | Ja | https://cdn.ais-online.de/m2/68/64068/images/58/45731958px1000x1000.jpg
Arcade B023 9095 | 8717848264571 | 710226019 | Klasse 32 | blau, braun, dunkelblau, dunkelbraun, dunkelgrau, dunkelrot, gelb, grau, hellbeige, hellgrau, rot, schwarz | Polyester | 500,00 | 500,00 | Cfl-s1 | Bronze, Silber | E1 | LC5 | Fliesen | Schnittpol | lose verlegen | 7,00 | 9,50 | 1.200,00 | 28,00 | 0,10 - 0,13 | Allover | Ja | https://cdn.ais-online.de/m2/68/64068/images/00/45732700px1000x1000.jpg
Arcade B023 9107 | 8717848269798 | 710228018 | Klasse 32 | blau, braun, dunkelblau, dunkelbraun, dunkelgrau, dunkelrot, gelb, grau, hellbeige, hellgrau, rot, schwarz | Polyester | 500,00 | 500,00 | Cfl-s1 | Bronze, Silber | E1 | LC5 | Fliesen | Schnittpol | lose verlegen | 7,00 | 9,50 | 1.200,00 | 28,00 | 0,10 - 0,13 | Allover | Ja | https://cdn.ais-online.de/m2/68/64068/images/92/45730192px1000x1000.jpg
Arcade B023 9111 | 8717848264557 | 710226021 | Klasse 32 | blau, braun, dunkelblau, dunkelbraun, dunkelgrau, dunkelrot, gelb, grau, hellbeige, hellgrau, rot, schwarz | Polyester | 500,00 | 500,00 | Cfl-s1 | Bronze, Silber | E1 | LC5 | Fliesen | Schnittpol | lose verlegen | 7,00 | 9,50 | 1.200,00 | 28,00 | 0,10 - 0,13 | Allover | Ja | https://cdn.ais-online.de/m2/68/64068/images/20/45736020px1000x1000.jpg
Arcade B023 9501 | 8717848271166 | 710226002 | Klasse 32 | blau, braun, dunkelblau, dunkelbraun, dunkelgrau, dunkelrot, gelb, grau, hellbeige, hellgrau, rot, schwarz | Polyester | 500,00 | 500,00 | Cfl-s1 | Bronze, Silber | E1 | LC5 | Fliesen | Schnittpol | lose verlegen | 7,00 | 9,50 | 1.200,00 | 28,00 | 0,10 - 0,13 | Allover | Ja | https://cdn.ais-online.de/m2/68/64068/images/46/45733546px1000x1000.jpg
Arcade B023 9502 | 8717848264540 | 710226022 | Klasse 32 | blau, braun, dunkelblau, dunkelbraun, dunkelgrau, dunkelrot, gelb, grau, hellbeige, hellgrau, rot, schwarz | Polyester | 500,00 | 500,00 | Cfl-s1 | Bronze, Silber | E1 | LC5 | Fliesen | Schnittpol | lose verlegen | 7,00 | 9,50 | 1.200,00 | 28,00 | 0,10 - 0,13 | Allover | Ja | https://cdn.ais-online.de/m2/68/64068/images/42/45731942px1000x1000.jpg
Arcade B023 9517 | 8717848264533 | 710226023 | Klasse 32 | blau, braun, dunkelblau, dunkelbraun, dunkelgrau, dunkelrot, gelb, grau, hellbeige, hellgrau, rot, schwarz | Polyester | 500,00 | 500,00 | Cfl-s1 | Bronze, Silber | E1 | LC5 | Fliesen | Schnittpol | lose verlegen | 7,00 | 9,50 | 1.200,00 | 28,00 | 0,10 - 0,13 | Allover | Ja | https://cdn.ais-online.de/m2/68/64068/images/78/45729978px1000x1000.jpg
Arcade B023 9531 | 8717848264526 | 710226024 | Klasse 32 | blau, braun, dunkelblau, dunkelbraun, dunkelgrau, dunkelrot, gelb, grau, hellbeige, hellgrau, rot, schwarz | Polyester | 500,00 | 500,00 | Cfl-s1 | Bronze, Silber | E1 | LC5 | Fliesen | Schnittpol | lose verlegen | 7,00 | 9,50 | 1.200,00 | 28,00 | 0,10 - 0,13 | Allover | Ja | https://cdn.ais-online.de/m2/68/64068/images/34/45735034px1000x1000.jpg
Arcade B023 9533 | 8717848264519 | 710226025 | Klasse 32 | blau, braun, dunkelblau, dunkelbraun, dunkelgrau, dunkelrot, gelb, grau, hellbeige, hellgrau, rot, schwarz | Polyester | 500,00 | 500,00 | Cfl-s1 | Bronze, Silber | E1 | LC5 | Fliesen | Schnittpol | lose verlegen | 7,00 | 9,50 | 1.200,00 | 28,00 | 0,10 - 0,13 | Allover | Ja | https://cdn.ais-online.de/m2/68/64068/images/30/45734130px1000x1000.jpg
powered by Heinze