## Tarkett Holding
Tarkett Holding
Name | GTIN | HAN | Bewertungsgruppe Rutschgefahr | Dekor | Farbton | Oberfläche | Werkstoff | Breite (mm) | Länge (mm) | Befestigung | Bodenbelag heterogen/homogen | Brandverhalten | Chemische Beständigkeit | Formaldehyd Emissionsklasse | Lieferform | Anteil Recyclingmaterial (%) | Gesamtdicke Belag (mm) | Gewicht (kg/m²) | Resteindruck (mm) | Wärmedurchlasswiderstand (m²*K/W) | Muster-Typ | ReStart Ready | Bilder
Tarkett Ruby 70 |  |  | R 10 | Holz, nach Herstellerdekorkarte, Stein | beige, blau, braun, dunkelbraun, dunkelgrau, gelb, grau, hellbeige, hellbraun, hellgrau, hellgrün, rot, schwarz | Dekor | Polyvinylchlorid (PVC) | 2.000,00 - 4.000,00 | 23.000,00 | kleben | heterogen | Bfl-s1 | chemikalienbeständig gem. Herstellerangabe | E1 | Rolle | 31,00 | 2,00 | 3,00 | 0,10 | 0,02 | Allover, Holz, Stein | Ja | https://cdn.ais-online.de/m2/68/64068/images/12/47800512px1920x1920.jpg https://cdn.ais-online.de/m2/68/64068/images/40/47800540px1920x1920.jpg https://cdn.ais-online.de/m2/68/64068/images/25/47800825px1920x1920.jpg https://cdn.ais-online.de/m2/68/64068/images/42/47801242px1920x1920.jpg https://cdn.ais-online.de/m2/68/64068/images/40/47800340px1920x1920.jpg https://cdn.ais-online.de/m2/68/64068/images/07/47801207px1920x1920.jpg https://cdn.ais-online.de/m2/68/64068/images/10/47800310px1920x1920.jpg https://cdn.ais-online.de/m2/68/64068/images/35/47801235px1920x1920.jpg https://cdn.ais-online.de/m2/68/64068/images/82/47800482px1920x1920.jpg https://cdn.ais-online.de/m2/68/64068/images/73/47800673px1920x1920.jpg https://cdn.ais-online.de/m2/68/64068/images/69/47801269px1920x1920.jpg https://cdn.ais-online.de/m2/68/64068/images/26/47800926px1920x1920.jpg https://cdn.ais-online.de/m2/68/64068/images/74/47800474px1920x1920.jpg https://cdn.ais-online.de/m2/68/64068/images/80/47800280px1920x1920.jpg https://cdn.ais-online.de/m2/68/64068/images/61/47801161px1920x1920.jpg https://cdn.ais-online.de/m2/68/64068/images/13/47800913px1920x1920.jpg https://cdn.ais-online.de/m2/68/64068/images/12/47801112px1920x1920.jpg https://cdn.ais-online.de/m2/68/64068/images/10/47801410px1920x1920.jpg https://cdn.ais-online.de/m2/68/64068/images/97/47800297px1920x1920.jpg https://cdn.ais-online.de/m2/68/64068/images/88/47800288px1920x1920.jpg https://cdn.ais-online.de/m2/68/64068/images/30/47800630px1920x1920.jpg https://cdn.ais-online.de/m2/68/64068/images/11/47800911px1920x1920.jpg https://cdn.ais-online.de/m2/68/64068/images/02/47800602px1920x1920.jpg https://cdn.ais-online.de/m2/68/64068/images/50/45734150px1000x1000.jpg https://cdn.ais-online.de/m2/68/64068/images/22/45734722px1000x1000.jpg https://cdn.ais-online.de/m2/68/64068/images/94/45734694px1000x1000.jpg https://cdn.ais-online.de/m2/68/64068/images/19/45729919px1000x1000.jpg https://cdn.ais-online.de/m2/68/64068/images/54/45735954px1000x1000.jpg https://cdn.ais-online.de/m2/68/64068/images/82/45734282px1000x1000.jpg https://cdn.ais-online.de/m2/68/64068/images/44/45736544px1000x1000.jpg https://cdn.ais-online.de/m2/68/64068/images/48/45731848px1000x1000.jpg https://cdn.ais-online.de/m2/68/64068/images/10/45736110px1000x1000.jpg https://cdn.ais-online.de/m2/68/64068/images/52/45733852px1000x1000.jpg https://cdn.ais-online.de/m2/68/64068/images/78/45734678px1000x1000.jpg https://cdn.ais-online.de/m2/68/64068/images/80/45736080px1000x1000.jpg https://cdn.ais-online.de/m2/68/64068/images/98/45736598px1000x1000.jpg https://cdn.ais-online.de/m2/68/64068/images/96/45736196px1000x1000.jpg https://cdn.ais-online.de/m2/68/64068/images/32/45736532px1000x1000.jpg https://cdn.ais-online.de/m2/68/64068/images/14/47800914px1920x1920.jpg https://cdn.ais-online.de/m2/68/64068/images/00/47800700px1920x1920.jpg https://cdn.ais-online.de/m2/68/64068/images/98/45736198px1000x1000.jpg
Agrego GREGE GOLD | 3423128709278 | 25098098 | R 10 | Holz, nach Herstellerdekorkarte, Stein | beige, blau, braun, dunkelbraun, dunkelgrau, gelb, grau, hellbeige, hellbraun, hellgrau, hellgrün, rot, schwarz | Dekor | Polyvinylchlorid (PVC) | 2.000,00 - 4.000,00 | 23.000,00 | kleben | heterogen | Bfl-s1 | chemikalienbeständig gem. Herstellerangabe | E1 | Rolle | 31,00 | 2,00 | 3,00 | 0,10 | 0,02 | Allover, Holz, Stein | Ja | https://cdn.ais-online.de/m2/68/64068/images/58/47801258px1920x1920.jpg
Agrego GREGE GOLD | 3423128709506 | 25099098 | R 10 | Holz, nach Herstellerdekorkarte, Stein | beige, blau, braun, dunkelbraun, dunkelgrau, gelb, grau, hellbeige, hellbraun, hellgrau, hellgrün, rot, schwarz | Dekor | Polyvinylchlorid (PVC) | 2.000,00 - 4.000,00 | 23.000,00 | kleben | heterogen | Bfl-s1 | chemikalienbeständig gem. Herstellerangabe | E1 | Rolle | 31,00 | 2,00 | 3,00 | 0,10 | 0,02 | Allover, Holz, Stein | Ja | https://cdn.ais-online.de/m2/68/64068/images/26/47800926px1920x1920.jpg
Agrego SOFT GREY | 3423128709261 | 25098097 | R 10 | Holz, nach Herstellerdekorkarte, Stein | beige, blau, braun, dunkelbraun, dunkelgrau, gelb, grau, hellbeige, hellbraun, hellgrau, hellgrün, rot, schwarz | Dekor | Polyvinylchlorid (PVC) | 2.000,00 - 4.000,00 | 23.000,00 | kleben | heterogen | Bfl-s1 | chemikalienbeständig gem. Herstellerangabe | E1 | Rolle | 31,00 | 2,00 | 3,00 | 0,10 | 0,02 | Allover, Holz, Stein | Ja | https://cdn.ais-online.de/m2/68/64068/images/88/47800288px1920x1920.jpg
Agrego SOFT GREY | 3423128709490 | 25099097 | R 10 | Holz, nach Herstellerdekorkarte, Stein | beige, blau, braun, dunkelbraun, dunkelgrau, gelb, grau, hellbeige, hellbraun, hellgrau, hellgrün, rot, schwarz | Dekor | Polyvinylchlorid (PVC) | 2.000,00 - 4.000,00 | 23.000,00 | kleben | heterogen | Bfl-s1 | chemikalienbeständig gem. Herstellerangabe | E1 | Rolle | 31,00 | 2,00 | 3,00 | 0,10 | 0,02 | Allover, Holz, Stein | Ja | https://cdn.ais-online.de/m2/68/64068/images/12/47801712px1920x1920.jpg
Amboise BEIGE | 3423128715316 | 25099118 | R 10 | Holz, nach Herstellerdekorkarte, Stein | beige, blau, braun, dunkelbraun, dunkelgrau, gelb, grau, hellbeige, hellbraun, hellgrau, hellgrün, rot, schwarz | Dekor | Polyvinylchlorid (PVC) | 2.000,00 - 4.000,00 | 23.000,00 | kleben | heterogen | Bfl-s1 | chemikalienbeständig gem. Herstellerangabe | E1 | Rolle | 31,00 | 2,00 | 3,00 | 0,10 | 0,02 | Allover, Holz, Stein | Ja | https://cdn.ais-online.de/m2/68/64068/images/97/47800297px1920x1920.jpg
Amboise BEIGE | 3423128656923 | 25098118 | R 10 | Holz, nach Herstellerdekorkarte, Stein | beige, blau, braun, dunkelbraun, dunkelgrau, gelb, grau, hellbeige, hellbraun, hellgrau, hellgrün, rot, schwarz | Dekor | Polyvinylchlorid (PVC) | 2.000,00 - 4.000,00 | 23.000,00 | kleben | heterogen | Bfl-s1 | chemikalienbeständig gem. Herstellerangabe | E1 | Rolle | 31,00 | 2,00 | 3,00 | 0,10 | 0,02 | Allover, Holz, Stein | Ja | https://cdn.ais-online.de/m2/68/64068/images/94/47801594px1920x1920.jpg
Amboise CAMEL | 3423128709452 | 25099093 | R 10 | Holz, nach Herstellerdekorkarte, Stein | beige, blau, braun, dunkelbraun, dunkelgrau, gelb, grau, hellbeige, hellbraun, hellgrau, hellgrün, rot, schwarz | Dekor | Polyvinylchlorid (PVC) | 2.000,00 - 4.000,00 | 23.000,00 | kleben | heterogen | Bfl-s1 | chemikalienbeständig gem. Herstellerangabe | E1 | Rolle | 31,00 | 2,00 | 3,00 | 0,10 | 0,02 | Allover, Holz, Stein | Ja | https://cdn.ais-online.de/m2/68/64068/images/10/47801410px1920x1920.jpg
Amboise CAMEL | 3423128709223 | 25098093 | R 10 | Holz, nach Herstellerdekorkarte, Stein | beige, blau, braun, dunkelbraun, dunkelgrau, gelb, grau, hellbeige, hellbraun, hellgrau, hellgrün, rot, schwarz | Dekor | Polyvinylchlorid (PVC) | 2.000,00 - 4.000,00 | 23.000,00 | kleben | heterogen | Bfl-s1 | chemikalienbeständig gem. Herstellerangabe | E1 | Rolle | 31,00 | 2,00 | 3,00 | 0,10 | 0,02 | Allover, Holz, Stein | Ja | https://cdn.ais-online.de/m2/68/64068/images/05/47800305px1920x1920.jpg
Amboise CHOCOLATE | 3423128656909 | 25098116 | R 10 | Holz, nach Herstellerdekorkarte, Stein | beige, blau, braun, dunkelbraun, dunkelgrau, gelb, grau, hellbeige, hellbraun, hellgrau, hellgrün, rot, schwarz | Dekor | Polyvinylchlorid (PVC) | 2.000,00 - 4.000,00 | 23.000,00 | kleben | heterogen | Bfl-s1 | chemikalienbeständig gem. Herstellerangabe | E1 | Rolle | 31,00 | 2,00 | 3,00 | 0,10 | 0,02 | Allover, Holz, Stein | Ja | https://cdn.ais-online.de/m2/68/64068/images/13/47800913px1920x1920.jpg
Amboise CHOCOLATE | 3423128715323 | 25099116 | R 10 | Holz, nach Herstellerdekorkarte, Stein | beige, blau, braun, dunkelbraun, dunkelgrau, gelb, grau, hellbeige, hellbraun, hellgrau, hellgrün, rot, schwarz | Dekor | Polyvinylchlorid (PVC) | 2.000,00 - 4.000,00 | 23.000,00 | kleben | heterogen | Bfl-s1 | chemikalienbeständig gem. Herstellerangabe | E1 | Rolle | 31,00 | 2,00 | 3,00 | 0,10 | 0,02 | Allover, Holz, Stein | Ja | https://cdn.ais-online.de/m2/68/64068/images/68/47800468px1920x1920.jpg
Amboise COGNAC | 3423128709445 | 25099092 | R 10 | Holz, nach Herstellerdekorkarte, Stein | beige, blau, braun, dunkelbraun, dunkelgrau, gelb, grau, hellbeige, hellbraun, hellgrau, hellgrün, rot, schwarz | Dekor | Polyvinylchlorid (PVC) | 2.000,00 - 4.000,00 | 23.000,00 | kleben | heterogen | Bfl-s1 | chemikalienbeständig gem. Herstellerangabe | E1 | Rolle | 31,00 | 2,00 | 3,00 | 0,10 | 0,02 | Allover, Holz, Stein | Ja | https://cdn.ais-online.de/m2/68/64068/images/25/47800825px1920x1920.jpg
Amboise COGNAC | 3423128709216 | 25098092 | R 10 | Holz, nach Herstellerdekorkarte, Stein | beige, blau, braun, dunkelbraun, dunkelgrau, gelb, grau, hellbeige, hellbraun, hellgrau, hellgrün, rot, schwarz | Dekor | Polyvinylchlorid (PVC) | 2.000,00 - 4.000,00 | 23.000,00 | kleben | heterogen | Bfl-s1 | chemikalienbeständig gem. Herstellerangabe | E1 | Rolle | 31,00 | 2,00 | 3,00 | 0,10 | 0,02 | Allover, Holz, Stein | Ja | https://cdn.ais-online.de/m2/68/64068/images/48/47801548px1920x1920.jpg
Amboise GOLD | 3423128709438 | 25099091 | R 10 | Holz, nach Herstellerdekorkarte, Stein | beige, blau, braun, dunkelbraun, dunkelgrau, gelb, grau, hellbeige, hellbraun, hellgrau, hellgrün, rot, schwarz | Dekor | Polyvinylchlorid (PVC) | 2.000,00 - 4.000,00 | 23.000,00 | kleben | heterogen | Bfl-s1 | chemikalienbeständig gem. Herstellerangabe | E1 | Rolle | 31,00 | 2,00 | 3,00 | 0,10 | 0,02 | Allover, Holz, Stein | Ja | https://cdn.ais-online.de/m2/68/64068/images/80/47800280px1920x1920.jpg
Amboise GOLD | 3423128709209 | 25098091 | R 10 | Holz, nach Herstellerdekorkarte, Stein | beige, blau, braun, dunkelbraun, dunkelgrau, gelb, grau, hellbeige, hellbraun, hellgrau, hellgrün, rot, schwarz | Dekor | Polyvinylchlorid (PVC) | 2.000,00 - 4.000,00 | 23.000,00 | kleben | heterogen | Bfl-s1 | chemikalienbeständig gem. Herstellerangabe | E1 | Rolle | 31,00 | 2,00 | 3,00 | 0,10 | 0,02 | Allover, Holz, Stein | Ja | https://cdn.ais-online.de/m2/68/64068/images/70/47801070px1920x1920.jpg
Amboise SILVER | 3423128709469 | 25099094 | R 10 | Holz, nach Herstellerdekorkarte, Stein | beige, blau, braun, dunkelbraun, dunkelgrau, gelb, grau, hellbeige, hellbraun, hellgrau, hellgrün, rot, schwarz | Dekor | Polyvinylchlorid (PVC) | 2.000,00 - 4.000,00 | 23.000,00 | kleben | heterogen | Bfl-s1 | chemikalienbeständig gem. Herstellerangabe | E1 | Rolle | 31,00 | 2,00 | 3,00 | 0,10 | 0,02 | Allover, Holz, Stein | Ja | https://cdn.ais-online.de/m2/68/64068/images/87/47800887px1920x1920.jpg
Amboise SILVER | 3423128709230 | 25098094 | R 10 | Holz, nach Herstellerdekorkarte, Stein | beige, blau, braun, dunkelbraun, dunkelgrau, gelb, grau, hellbeige, hellbraun, hellgrau, hellgrün, rot, schwarz | Dekor | Polyvinylchlorid (PVC) | 2.000,00 - 4.000,00 | 23.000,00 | kleben | heterogen | Bfl-s1 | chemikalienbeständig gem. Herstellerangabe | E1 | Rolle | 31,00 | 2,00 | 3,00 | 0,10 | 0,02 | Allover, Holz, Stein | Ja | https://cdn.ais-online.de/m2/68/64068/images/10/47800310px1920x1920.jpg
Beton MEDIUM GREY | 3423128710250 | 25098213 | R 10 | Holz, nach Herstellerdekorkarte, Stein | beige, blau, braun, dunkelbraun, dunkelgrau, gelb, grau, hellbeige, hellbraun, hellgrau, hellgrün, rot, schwarz | Dekor | Polyvinylchlorid (PVC) | 2.000,00 - 4.000,00 | 23.000,00 | kleben | heterogen | Bfl-s1 | chemikalienbeständig gem. Herstellerangabe | E1 | Rolle | 31,00 | 2,00 | 3,00 | 0,10 | 0,02 | Allover, Holz, Stein | Ja | https://cdn.ais-online.de/m2/68/64068/images/41/47801541px1920x1920.jpg
Beton MEDIUM GREY | 3423128710267 | 25099213 | R 10 | Holz, nach Herstellerdekorkarte, Stein | beige, blau, braun, dunkelbraun, dunkelgrau, gelb, grau, hellbeige, hellbraun, hellgrau, hellgrün, rot, schwarz | Dekor | Polyvinylchlorid (PVC) | 2.000,00 - 4.000,00 | 23.000,00 | kleben | heterogen | Bfl-s1 | chemikalienbeständig gem. Herstellerangabe | E1 | Rolle | 31,00 | 2,00 | 3,00 | 0,10 | 0,02 | Allover, Holz, Stein | Ja | https://cdn.ais-online.de/m2/68/64068/images/11/47800911px1920x1920.jpg
Faro 2 ANTHRACITE | 3423128709162 | 25098172 | R 10 | Holz, nach Herstellerdekorkarte, Stein | beige, blau, braun, dunkelbraun, dunkelgrau, gelb, grau, hellbeige, hellbraun, hellgrau, hellgrün, rot, schwarz | Dekor | Polyvinylchlorid (PVC) | 2.000,00 - 4.000,00 | 23.000,00 | kleben | heterogen | Bfl-s1 | chemikalienbeständig gem. Herstellerangabe | E1 | Rolle | 31,00 | 2,00 | 3,00 | 0,10 | 0,02 | Allover, Holz, Stein | Ja | https://cdn.ais-online.de/m2/68/64068/images/07/47801207px1920x1920.jpg
Faro 2 ANTHRACITE | 3423128709391 | 25099172 | R 10 | Holz, nach Herstellerdekorkarte, Stein | beige, blau, braun, dunkelbraun, dunkelgrau, gelb, grau, hellbeige, hellbraun, hellgrau, hellgrün, rot, schwarz | Dekor | Polyvinylchlorid (PVC) | 2.000,00 - 4.000,00 | 23.000,00 | kleben | heterogen | Bfl-s1 | chemikalienbeständig gem. Herstellerangabe | E1 | Rolle | 31,00 | 2,00 | 3,00 | 0,10 | 0,02 | Allover, Holz, Stein | Ja | https://cdn.ais-online.de/m2/68/64068/images/34/47801334px1920x1920.jpg
Faro 2 NATURAL | 3423128709155 | 25098134 | R 10 | Holz, nach Herstellerdekorkarte, Stein | beige, blau, braun, dunkelbraun, dunkelgrau, gelb, grau, hellbeige, hellbraun, hellgrau, hellgrün, rot, schwarz | Dekor | Polyvinylchlorid (PVC) | 2.000,00 - 4.000,00 | 23.000,00 | kleben | heterogen | Bfl-s1 | chemikalienbeständig gem. Herstellerangabe | E1 | Rolle | 31,00 | 2,00 | 3,00 | 0,10 | 0,02 | Allover, Holz, Stein | Ja | https://cdn.ais-online.de/m2/68/64068/images/19/47800919px1920x1920.jpg
Faro 2 NATURAL | 3423128709384 | 25099134 | R 10 | Holz, nach Herstellerdekorkarte, Stein | beige, blau, braun, dunkelbraun, dunkelgrau, gelb, grau, hellbeige, hellbraun, hellgrau, hellgrün, rot, schwarz | Dekor | Polyvinylchlorid (PVC) | 2.000,00 - 4.000,00 | 23.000,00 | kleben | heterogen | Bfl-s1 | chemikalienbeständig gem. Herstellerangabe | E1 | Rolle | 31,00 | 2,00 | 3,00 | 0,10 | 0,02 | Allover, Holz, Stein | Ja | https://cdn.ais-online.de/m2/68/64068/images/74/47800474px1920x1920.jpg
Haussmann BLONDE | 3423128709254 | 25098096 | R 10 | Holz, nach Herstellerdekorkarte, Stein | beige, blau, braun, dunkelbraun, dunkelgrau, gelb, grau, hellbeige, hellbraun, hellgrau, hellgrün, rot, schwarz | Dekor | Polyvinylchlorid (PVC) | 2.000,00 - 4.000,00 | 23.000,00 | kleben | heterogen | Bfl-s1 | chemikalienbeständig gem. Herstellerangabe | E1 | Rolle | 31,00 | 2,00 | 3,00 | 0,10 | 0,02 | Allover, Holz, Stein | Ja | https://cdn.ais-online.de/m2/68/64068/images/46/47800946px1920x1920.jpg
Haussmann BLONDE | 3423128709483 | 25099096 | R 10 | Holz, nach Herstellerdekorkarte, Stein | beige, blau, braun, dunkelbraun, dunkelgrau, gelb, grau, hellbeige, hellbraun, hellgrau, hellgrün, rot, schwarz | Dekor | Polyvinylchlorid (PVC) | 2.000,00 - 4.000,00 | 23.000,00 | kleben | heterogen | Bfl-s1 | chemikalienbeständig gem. Herstellerangabe | E1 | Rolle | 31,00 | 2,00 | 3,00 | 0,10 | 0,02 | Allover, Holz, Stein | Ja | https://cdn.ais-online.de/m2/68/64068/images/61/47801161px1920x1920.jpg
Haussmann CLASSIC | 3423128709476 | 25099095 | R 10 | Holz, nach Herstellerdekorkarte, Stein | beige, blau, braun, dunkelbraun, dunkelgrau, gelb, grau, hellbeige, hellbraun, hellgrau, hellgrün, rot, schwarz | Dekor | Polyvinylchlorid (PVC) | 2.000,00 - 4.000,00 | 23.000,00 | kleben | heterogen | Bfl-s1 | chemikalienbeständig gem. Herstellerangabe | E1 | Rolle | 31,00 | 2,00 | 3,00 | 0,10 | 0,02 | Allover, Holz, Stein | Ja | https://cdn.ais-online.de/m2/68/64068/images/65/47800865px1920x1920.jpg
Haussmann CLASSIC | 3423128709247 | 25098095 | R 10 | Holz, nach Herstellerdekorkarte, Stein | beige, blau, braun, dunkelbraun, dunkelgrau, gelb, grau, hellbeige, hellbraun, hellgrau, hellgrün, rot, schwarz | Dekor | Polyvinylchlorid (PVC) | 2.000,00 - 4.000,00 | 23.000,00 | kleben | heterogen | Bfl-s1 | chemikalienbeständig gem. Herstellerangabe | E1 | Rolle | 31,00 | 2,00 | 3,00 | 0,10 | 0,02 | Allover, Holz, Stein | Ja | https://cdn.ais-online.de/m2/68/64068/images/30/47800630px1920x1920.jpg
Holm Oak BLONDE | 3423128709414 | 25099089 | R 10 | Holz, nach Herstellerdekorkarte, Stein | beige, blau, braun, dunkelbraun, dunkelgrau, gelb, grau, hellbeige, hellbraun, hellgrau, hellgrün, rot, schwarz | Dekor | Polyvinylchlorid (PVC) | 2.000,00 - 4.000,00 | 23.000,00 | kleben | heterogen | Bfl-s1 | chemikalienbeständig gem. Herstellerangabe | E1 | Rolle | 31,00 | 2,00 | 3,00 | 0,10 | 0,02 | Allover, Holz, Stein | Ja | https://cdn.ais-online.de/m2/68/64068/images/31/47801431px1920x1920.jpg
Holm Oak BLONDE | 3423128709834 | 25098289 | R 10 | Holz, nach Herstellerdekorkarte, Stein | beige, blau, braun, dunkelbraun, dunkelgrau, gelb, grau, hellbeige, hellbraun, hellgrau, hellgrün, rot, schwarz | Dekor | Polyvinylchlorid (PVC) | 2.000,00 - 4.000,00 | 23.000,00 | kleben | heterogen | Bfl-s1 | chemikalienbeständig gem. Herstellerangabe | E1 | Rolle | 31,00 | 2,00 | 3,00 | 0,10 | 0,02 | Allover, Holz, Stein | Ja | https://cdn.ais-online.de/m2/68/64068/images/42/47801242px1920x1920.jpg
Holm Oak CHESTNUT | 3423128709421 | 25099090 | R 10 | Holz, nach Herstellerdekorkarte, Stein | beige, blau, braun, dunkelbraun, dunkelgrau, gelb, grau, hellbeige, hellbraun, hellgrau, hellgrün, rot, schwarz | Dekor | Polyvinylchlorid (PVC) | 2.000,00 - 4.000,00 | 23.000,00 | kleben | heterogen | Bfl-s1 | chemikalienbeständig gem. Herstellerangabe | E1 | Rolle | 31,00 | 2,00 | 3,00 | 0,10 | 0,02 | Allover, Holz, Stein | Ja | https://cdn.ais-online.de/m2/68/64068/images/41/47800941px1920x1920.jpg
Holm Oak CHESTNUT | 3423128709193 | 25098090 | R 10 | Holz, nach Herstellerdekorkarte, Stein | beige, blau, braun, dunkelbraun, dunkelgrau, gelb, grau, hellbeige, hellbraun, hellgrau, hellgrün, rot, schwarz | Dekor | Polyvinylchlorid (PVC) | 2.000,00 - 4.000,00 | 23.000,00 | kleben | heterogen | Bfl-s1 | chemikalienbeständig gem. Herstellerangabe | E1 | Rolle | 31,00 | 2,00 | 3,00 | 0,10 | 0,02 | Allover, Holz, Stein | Ja | https://cdn.ais-online.de/m2/68/64068/images/73/47800673px1920x1920.jpg
Holm Oak CLASSIC | 3423128709407 | 25099088 | R 10 | Holz, nach Herstellerdekorkarte, Stein | beige, blau, braun, dunkelbraun, dunkelgrau, gelb, grau, hellbeige, hellbraun, hellgrau, hellgrün, rot, schwarz | Dekor | Polyvinylchlorid (PVC) | 2.000,00 - 4.000,00 | 23.000,00 | kleben | heterogen | Bfl-s1 | chemikalienbeständig gem. Herstellerangabe | E1 | Rolle | 31,00 | 2,00 | 3,00 | 0,10 | 0,02 | Allover, Holz, Stein | Ja | https://cdn.ais-online.de/m2/68/64068/images/40/47800540px1920x1920.jpg
Holm Oak CLASSIC | 3423128709803 | 25098288 | R 10 | Holz, nach Herstellerdekorkarte, Stein | beige, blau, braun, dunkelbraun, dunkelgrau, gelb, grau, hellbeige, hellbraun, hellgrau, hellgrün, rot, schwarz | Dekor | Polyvinylchlorid (PVC) | 2.000,00 - 4.000,00 | 23.000,00 | kleben | heterogen | Bfl-s1 | chemikalienbeständig gem. Herstellerangabe | E1 | Rolle | 31,00 | 2,00 | 3,00 | 0,10 | 0,02 | Allover, Holz, Stein | Ja | https://cdn.ais-online.de/m2/68/64068/images/46/47801546px1920x1920.jpg
Maya BLACK | 5450158888411 | 25098110 | R 10 | Holz, nach Herstellerdekorkarte, Stein | beige, blau, braun, dunkelbraun, dunkelgrau, gelb, grau, hellbeige, hellbraun, hellgrau, hellgrün, rot, schwarz | Dekor | Polyvinylchlorid (PVC) | 2.000,00 - 4.000,00 | 23.000,00 | kleben | heterogen | Bfl-s1 | chemikalienbeständig gem. Herstellerangabe | E1 | Rolle | 31,00 | 2,00 | 3,00 | 0,10 | 0,02 | Allover, Holz, Stein | Ja | https://cdn.ais-online.de/m2/68/64068/images/44/45736544px1000x1000.jpg
Maya BLACK | 5450158886936 | 25099110 | R 10 | Holz, nach Herstellerdekorkarte, Stein | beige, blau, braun, dunkelbraun, dunkelgrau, gelb, grau, hellbeige, hellbraun, hellgrau, hellgrün, rot, schwarz | Dekor | Polyvinylchlorid (PVC) | 2.000,00 - 4.000,00 | 23.000,00 | kleben | heterogen | Bfl-s1 | chemikalienbeständig gem. Herstellerangabe | E1 | Rolle | 31,00 | 2,00 | 3,00 | 0,10 | 0,02 | Allover, Holz, Stein | Ja | https://cdn.ais-online.de/m2/68/64068/images/22/45734722px1000x1000.jpg
Maya GREY | 5450158888435 | 25098112 | R 10 | Holz, nach Herstellerdekorkarte, Stein | beige, blau, braun, dunkelbraun, dunkelgrau, gelb, grau, hellbeige, hellbraun, hellgrau, hellgrün, rot, schwarz | Dekor | Polyvinylchlorid (PVC) | 2.000,00 - 4.000,00 | 23.000,00 | kleben | heterogen | Bfl-s1 | chemikalienbeständig gem. Herstellerangabe | E1 | Rolle | 31,00 | 2,00 | 3,00 | 0,10 | 0,02 | Allover, Holz, Stein | Ja | https://cdn.ais-online.de/m2/68/64068/images/50/45734150px1000x1000.jpg
Maya GREY | 5450158886769 | 25099112 | R 10 | Holz, nach Herstellerdekorkarte, Stein | beige, blau, braun, dunkelbraun, dunkelgrau, gelb, grau, hellbeige, hellbraun, hellgrau, hellgrün, rot, schwarz | Dekor | Polyvinylchlorid (PVC) | 2.000,00 - 4.000,00 | 23.000,00 | kleben | heterogen | Bfl-s1 | chemikalienbeständig gem. Herstellerangabe | E1 | Rolle | 31,00 | 2,00 | 3,00 | 0,10 | 0,02 | Allover, Holz, Stein | Ja | https://cdn.ais-online.de/m2/68/64068/images/98/45736198px1000x1000.jpg
Maya LIGHT | 3423128709513 | 25099099 | R 10 | Holz, nach Herstellerdekorkarte, Stein | beige, blau, braun, dunkelbraun, dunkelgrau, gelb, grau, hellbeige, hellbraun, hellgrau, hellgrün, rot, schwarz | Dekor | Polyvinylchlorid (PVC) | 2.000,00 - 4.000,00 | 23.000,00 | kleben | heterogen | Bfl-s1 | chemikalienbeständig gem. Herstellerangabe | E1 | Rolle | 31,00 | 2,00 | 3,00 | 0,10 | 0,02 | Allover, Holz, Stein | Ja | https://cdn.ais-online.de/m2/68/64068/images/35/47801235px1920x1920.jpg
Maya LIGHT | 3423128709285 | 25098099 | R 10 | Holz, nach Herstellerdekorkarte, Stein | beige, blau, braun, dunkelbraun, dunkelgrau, gelb, grau, hellbeige, hellbraun, hellgrau, hellgrün, rot, schwarz | Dekor | Polyvinylchlorid (PVC) | 2.000,00 - 4.000,00 | 23.000,00 | kleben | heterogen | Bfl-s1 | chemikalienbeständig gem. Herstellerangabe | E1 | Rolle | 31,00 | 2,00 | 3,00 | 0,10 | 0,02 | Allover, Holz, Stein | Ja | https://cdn.ais-online.de/m2/68/64068/images/88/47801288px1920x1920.jpg
Maya MEDIUM GREY | 3423128709292 | 25098100 | R 10 | Holz, nach Herstellerdekorkarte, Stein | beige, blau, braun, dunkelbraun, dunkelgrau, gelb, grau, hellbeige, hellbraun, hellgrau, hellgrün, rot, schwarz | Dekor | Polyvinylchlorid (PVC) | 2.000,00 - 4.000,00 | 23.000,00 | kleben | heterogen | Bfl-s1 | chemikalienbeständig gem. Herstellerangabe | E1 | Rolle | 31,00 | 2,00 | 3,00 | 0,10 | 0,02 | Allover, Holz, Stein | Ja | https://cdn.ais-online.de/m2/68/64068/images/83/47800683px1920x1920.jpg
Maya MEDIUM GREY | 3423128709520 | 25099100 | R 10 | Holz, nach Herstellerdekorkarte, Stein | beige, blau, braun, dunkelbraun, dunkelgrau, gelb, grau, hellbeige, hellbraun, hellgrau, hellgrün, rot, schwarz | Dekor | Polyvinylchlorid (PVC) | 2.000,00 - 4.000,00 | 23.000,00 | kleben | heterogen | Bfl-s1 | chemikalienbeständig gem. Herstellerangabe | E1 | Rolle | 31,00 | 2,00 | 3,00 | 0,10 | 0,02 | Allover, Holz, Stein | Ja | https://cdn.ais-online.de/m2/68/64068/images/02/47800602px1920x1920.jpg
Nature BLACK | 5450158885182 | 25145046 | R 10 | Holz, nach Herstellerdekorkarte, Stein | beige, blau, braun, dunkelbraun, dunkelgrau, gelb, grau, hellbeige, hellbraun, hellgrau, hellgrün, rot, schwarz | Dekor | Polyvinylchlorid (PVC) | 2.000,00 - 4.000,00 | 23.000,00 | kleben | heterogen | Bfl-s1 | chemikalienbeständig gem. Herstellerangabe | E1 | Rolle | 31,00 | 2,00 | 3,00 | 0,10 | 0,02 | Allover, Holz, Stein | Ja | https://cdn.ais-online.de/m2/68/64068/images/82/45734282px1000x1000.jpg
Nature BLACK | 5450158885045 | 25144046 | R 10 | Holz, nach Herstellerdekorkarte, Stein | beige, blau, braun, dunkelbraun, dunkelgrau, gelb, grau, hellbeige, hellbraun, hellgrau, hellgrün, rot, schwarz | Dekor | Polyvinylchlorid (PVC) | 2.000,00 - 4.000,00 | 23.000,00 | kleben | heterogen | Bfl-s1 | chemikalienbeständig gem. Herstellerangabe | E1 | Rolle | 31,00 | 2,00 | 3,00 | 0,10 | 0,02 | Allover, Holz, Stein | Ja | https://cdn.ais-online.de/m2/68/64068/images/98/45736598px1000x1000.jpg
Nature COLD GREY | 5450158885199 | 25145043 | R 10 | Holz, nach Herstellerdekorkarte, Stein | beige, blau, braun, dunkelbraun, dunkelgrau, gelb, grau, hellbeige, hellbraun, hellgrau, hellgrün, rot, schwarz | Dekor | Polyvinylchlorid (PVC) | 2.000,00 - 4.000,00 | 23.000,00 | kleben | heterogen | Bfl-s1 | chemikalienbeständig gem. Herstellerangabe | E1 | Rolle | 31,00 | 2,00 | 3,00 | 0,10 | 0,02 | Allover, Holz, Stein | Ja | https://cdn.ais-online.de/m2/68/64068/images/96/45736196px1000x1000.jpg
Nature COLD GREY | 5450158885052 | 25144043 | R 10 | Holz, nach Herstellerdekorkarte, Stein | beige, blau, braun, dunkelbraun, dunkelgrau, gelb, grau, hellbeige, hellbraun, hellgrau, hellgrün, rot, schwarz | Dekor | Polyvinylchlorid (PVC) | 2.000,00 - 4.000,00 | 23.000,00 | kleben | heterogen | Bfl-s1 | chemikalienbeständig gem. Herstellerangabe | E1 | Rolle | 31,00 | 2,00 | 3,00 | 0,10 | 0,02 | Allover, Holz, Stein | Ja | https://cdn.ais-online.de/m2/68/64068/images/78/45734678px1000x1000.jpg
Nature FRESH BLUE | 5450158885212 | 25145055 | R 10 | Holz, nach Herstellerdekorkarte, Stein | beige, blau, braun, dunkelbraun, dunkelgrau, gelb, grau, hellbeige, hellbraun, hellgrau, hellgrün, rot, schwarz | Dekor | Polyvinylchlorid (PVC) | 2.000,00 - 4.000,00 | 23.000,00 | kleben | heterogen | Bfl-s1 | chemikalienbeständig gem. Herstellerangabe | E1 | Rolle | 31,00 | 2,00 | 3,00 | 0,10 | 0,02 | Allover, Holz, Stein | Ja | https://cdn.ais-online.de/m2/68/64068/images/32/45736532px1000x1000.jpg
Nature FRESH BLUE | 5450158885076 | 25144055 | R 10 | Holz, nach Herstellerdekorkarte, Stein | beige, blau, braun, dunkelbraun, dunkelgrau, gelb, grau, hellbeige, hellbraun, hellgrau, hellgrün, rot, schwarz | Dekor | Polyvinylchlorid (PVC) | 2.000,00 - 4.000,00 | 23.000,00 | kleben | heterogen | Bfl-s1 | chemikalienbeständig gem. Herstellerangabe | E1 | Rolle | 31,00 | 2,00 | 3,00 | 0,10 | 0,02 | Allover, Holz, Stein | Ja | https://cdn.ais-online.de/m2/68/64068/images/80/45736080px1000x1000.jpg
Nature LIGHT GREGE | 5450158885083 | 25144078 | R 10 | Holz, nach Herstellerdekorkarte, Stein | beige, blau, braun, dunkelbraun, dunkelgrau, gelb, grau, hellbeige, hellbraun, hellgrau, hellgrün, rot, schwarz | Dekor | Polyvinylchlorid (PVC) | 2.000,00 - 4.000,00 | 23.000,00 | kleben | heterogen | Bfl-s1 | chemikalienbeständig gem. Herstellerangabe | E1 | Rolle | 31,00 | 2,00 | 3,00 | 0,10 | 0,02 | Allover, Holz, Stein | Ja | https://cdn.ais-online.de/m2/68/64068/images/19/45729919px1000x1000.jpg
Nature LIGHT GREGE | 5450158885229 | 25145078 | R 10 | Holz, nach Herstellerdekorkarte, Stein | beige, blau, braun, dunkelbraun, dunkelgrau, gelb, grau, hellbeige, hellbraun, hellgrau, hellgrün, rot, schwarz | Dekor | Polyvinylchlorid (PVC) | 2.000,00 - 4.000,00 | 23.000,00 | kleben | heterogen | Bfl-s1 | chemikalienbeständig gem. Herstellerangabe | E1 | Rolle | 31,00 | 2,00 | 3,00 | 0,10 | 0,02 | Allover, Holz, Stein | Ja | https://cdn.ais-online.de/m2/68/64068/images/94/45734694px1000x1000.jpg
Nature SPRING GREEN | 5450158885267 | 25145068 | R 10 | Holz, nach Herstellerdekorkarte, Stein | beige, blau, braun, dunkelbraun, dunkelgrau, gelb, grau, hellbeige, hellbraun, hellgrau, hellgrün, rot, schwarz | Dekor | Polyvinylchlorid (PVC) | 2.000,00 - 4.000,00 | 23.000,00 | kleben | heterogen | Bfl-s1 | chemikalienbeständig gem. Herstellerangabe | E1 | Rolle | 31,00 | 2,00 | 3,00 | 0,10 | 0,02 | Allover, Holz, Stein | Ja | https://cdn.ais-online.de/m2/68/64068/images/48/45731848px1000x1000.jpg
Nature SPRING GREEN | 5450158885120 | 25144068 | R 10 | Holz, nach Herstellerdekorkarte, Stein | beige, blau, braun, dunkelbraun, dunkelgrau, gelb, grau, hellbeige, hellbraun, hellgrau, hellgrün, rot, schwarz | Dekor | Polyvinylchlorid (PVC) | 2.000,00 - 4.000,00 | 23.000,00 | kleben | heterogen | Bfl-s1 | chemikalienbeständig gem. Herstellerangabe | E1 | Rolle | 31,00 | 2,00 | 3,00 | 0,10 | 0,02 | Allover, Holz, Stein | Ja | https://cdn.ais-online.de/m2/68/64068/images/10/45736110px1000x1000.jpg
Nature WARM MEDIUM GREY | 5450158885175 | 25145049 | R 10 | Holz, nach Herstellerdekorkarte, Stein | beige, blau, braun, dunkelbraun, dunkelgrau, gelb, grau, hellbeige, hellbraun, hellgrau, hellgrün, rot, schwarz | Dekor | Polyvinylchlorid (PVC) | 2.000,00 - 4.000,00 | 23.000,00 | kleben | heterogen | Bfl-s1 | chemikalienbeständig gem. Herstellerangabe | E1 | Rolle | 31,00 | 2,00 | 3,00 | 0,10 | 0,02 | Allover, Holz, Stein | Ja | https://cdn.ais-online.de/m2/68/64068/images/54/45735954px1000x1000.jpg
Nature WARM MEDIUM GREY | 5450158885038 | 25144049 | R 10 | Holz, nach Herstellerdekorkarte, Stein | beige, blau, braun, dunkelbraun, dunkelgrau, gelb, grau, hellbeige, hellbraun, hellgrau, hellgrün, rot, schwarz | Dekor | Polyvinylchlorid (PVC) | 2.000,00 - 4.000,00 | 23.000,00 | kleben | heterogen | Bfl-s1 | chemikalienbeständig gem. Herstellerangabe | E1 | Rolle | 31,00 | 2,00 | 3,00 | 0,10 | 0,02 | Allover, Holz, Stein | Ja | https://cdn.ais-online.de/m2/68/64068/images/52/45733852px1000x1000.jpg
Oak DARK BROWN | 3423128709148 | 25098177 | R 10 | Holz, nach Herstellerdekorkarte, Stein | beige, blau, braun, dunkelbraun, dunkelgrau, gelb, grau, hellbeige, hellbraun, hellgrau, hellgrün, rot, schwarz | Dekor | Polyvinylchlorid (PVC) | 2.000,00 - 4.000,00 | 23.000,00 | kleben | heterogen | Bfl-s1 | chemikalienbeständig gem. Herstellerangabe | E1 | Rolle | 31,00 | 2,00 | 3,00 | 0,10 | 0,02 | Allover, Holz, Stein | Ja | https://cdn.ais-online.de/m2/68/64068/images/00/47800700px1920x1920.jpg
Oak DARK BROWN | 3423128709377 | 25099177 | R 10 | Holz, nach Herstellerdekorkarte, Stein | beige, blau, braun, dunkelbraun, dunkelgrau, gelb, grau, hellbeige, hellbraun, hellgrau, hellgrün, rot, schwarz | Dekor | Polyvinylchlorid (PVC) | 2.000,00 - 4.000,00 | 23.000,00 | kleben | heterogen | Bfl-s1 | chemikalienbeständig gem. Herstellerangabe | E1 | Rolle | 31,00 | 2,00 | 3,00 | 0,10 | 0,02 | Allover, Holz, Stein | Ja | https://cdn.ais-online.de/m2/68/64068/images/16/47800616px1920x1920.jpg
Oak GREY | 3423128709360 | 25099136 | R 10 | Holz, nach Herstellerdekorkarte, Stein | beige, blau, braun, dunkelbraun, dunkelgrau, gelb, grau, hellbeige, hellbraun, hellgrau, hellgrün, rot, schwarz | Dekor | Polyvinylchlorid (PVC) | 2.000,00 - 4.000,00 | 23.000,00 | kleben | heterogen | Bfl-s1 | chemikalienbeständig gem. Herstellerangabe | E1 | Rolle | 31,00 | 2,00 | 3,00 | 0,10 | 0,02 | Allover, Holz, Stein | Ja | https://cdn.ais-online.de/m2/68/64068/images/07/47801307px1920x1920.jpg
Oak GREY | 3423128709131 | 25098136 | R 10 | Holz, nach Herstellerdekorkarte, Stein | beige, blau, braun, dunkelbraun, dunkelgrau, gelb, grau, hellbeige, hellbraun, hellgrau, hellgrün, rot, schwarz | Dekor | Polyvinylchlorid (PVC) | 2.000,00 - 4.000,00 | 23.000,00 | kleben | heterogen | Bfl-s1 | chemikalienbeständig gem. Herstellerangabe | E1 | Rolle | 31,00 | 2,00 | 3,00 | 0,10 | 0,02 | Allover, Holz, Stein | Ja | https://cdn.ais-online.de/m2/68/64068/images/82/47800482px1920x1920.jpg
Oak MIDDLE NATURAL | 3423128709124 | 25098174 | R 10 | Holz, nach Herstellerdekorkarte, Stein | beige, blau, braun, dunkelbraun, dunkelgrau, gelb, grau, hellbeige, hellbraun, hellgrau, hellgrün, rot, schwarz | Dekor | Polyvinylchlorid (PVC) | 2.000,00 - 4.000,00 | 23.000,00 | kleben | heterogen | Bfl-s1 | chemikalienbeständig gem. Herstellerangabe | E1 | Rolle | 31,00 | 2,00 | 3,00 | 0,10 | 0,02 | Allover, Holz, Stein | Ja | https://cdn.ais-online.de/m2/68/64068/images/92/47801692px1920x1920.jpg
Oak MIDDLE NATURAL | 3423128709353 | 25099174 | R 10 | Holz, nach Herstellerdekorkarte, Stein | beige, blau, braun, dunkelbraun, dunkelgrau, gelb, grau, hellbeige, hellbraun, hellgrau, hellgrün, rot, schwarz | Dekor | Polyvinylchlorid (PVC) | 2.000,00 - 4.000,00 | 23.000,00 | kleben | heterogen | Bfl-s1 | chemikalienbeständig gem. Herstellerangabe | E1 | Rolle | 31,00 | 2,00 | 3,00 | 0,10 | 0,02 | Allover, Holz, Stein | Ja | https://cdn.ais-online.de/m2/68/64068/images/12/47801112px1920x1920.jpg
Oak NATURAL BEIGE | 3423128709339 | 25099176 | R 10 | Holz, nach Herstellerdekorkarte, Stein | beige, blau, braun, dunkelbraun, dunkelgrau, gelb, grau, hellbeige, hellbraun, hellgrau, hellgrün, rot, schwarz | Dekor | Polyvinylchlorid (PVC) | 2.000,00 - 4.000,00 | 23.000,00 | kleben | heterogen | Bfl-s1 | chemikalienbeständig gem. Herstellerangabe | E1 | Rolle | 31,00 | 2,00 | 3,00 | 0,10 | 0,02 | Allover, Holz, Stein | Ja | https://cdn.ais-online.de/m2/68/64068/images/40/47800340px1920x1920.jpg
Oak NATURAL BEIGE | 3423128709100 | 25098176 | R 10 | Holz, nach Herstellerdekorkarte, Stein | beige, blau, braun, dunkelbraun, dunkelgrau, gelb, grau, hellbeige, hellbraun, hellgrau, hellgrün, rot, schwarz | Dekor | Polyvinylchlorid (PVC) | 2.000,00 - 4.000,00 | 23.000,00 | kleben | heterogen | Bfl-s1 | chemikalienbeständig gem. Herstellerangabe | E1 | Rolle | 31,00 | 2,00 | 3,00 | 0,10 | 0,02 | Allover, Holz, Stein | Ja | https://cdn.ais-online.de/m2/68/64068/images/22/47801622px1920x1920.jpg
Oak NATURAL HONEY | 3423128709117 | 25098175 | R 10 | Holz, nach Herstellerdekorkarte, Stein | beige, blau, braun, dunkelbraun, dunkelgrau, gelb, grau, hellbeige, hellbraun, hellgrau, hellgrün, rot, schwarz | Dekor | Polyvinylchlorid (PVC) | 2.000,00 - 4.000,00 | 23.000,00 | kleben | heterogen | Bfl-s1 | chemikalienbeständig gem. Herstellerangabe | E1 | Rolle | 31,00 | 2,00 | 3,00 | 0,10 | 0,02 | Allover, Holz, Stein | Ja | https://cdn.ais-online.de/m2/68/64068/images/61/47800761px1920x1920.jpg
Oak NATURAL HONEY | 3423128709346 | 25099175 | R 10 | Holz, nach Herstellerdekorkarte, Stein | beige, blau, braun, dunkelbraun, dunkelgrau, gelb, grau, hellbeige, hellbraun, hellgrau, hellgrün, rot, schwarz | Dekor | Polyvinylchlorid (PVC) | 2.000,00 - 4.000,00 | 23.000,00 | kleben | heterogen | Bfl-s1 | chemikalienbeständig gem. Herstellerangabe | E1 | Rolle | 31,00 | 2,00 | 3,00 | 0,10 | 0,02 | Allover, Holz, Stein | Ja | https://cdn.ais-online.de/m2/68/64068/images/69/47801269px1920x1920.jpg
Uno PASSION | 3423128709551 | 25144102 | R 10 | Holz, nach Herstellerdekorkarte, Stein | beige, blau, braun, dunkelbraun, dunkelgrau, gelb, grau, hellbeige, hellbraun, hellgrau, hellgrün, rot, schwarz | Dekor | Polyvinylchlorid (PVC) | 2.000,00 - 4.000,00 | 23.000,00 | kleben | heterogen | Bfl-s1 | chemikalienbeständig gem. Herstellerangabe | E1 | Rolle | 31,00 | 2,00 | 3,00 | 0,10 | 0,02 | Allover, Holz, Stein | Ja | https://cdn.ais-online.de/m2/68/64068/images/12/47800512px1920x1920.jpg
Uno PASSION | 3423128709322 | 25145102 | R 10 | Holz, nach Herstellerdekorkarte, Stein | beige, blau, braun, dunkelbraun, dunkelgrau, gelb, grau, hellbeige, hellbraun, hellgrau, hellgrün, rot, schwarz | Dekor | Polyvinylchlorid (PVC) | 2.000,00 - 4.000,00 | 23.000,00 | kleben | heterogen | Bfl-s1 | chemikalienbeständig gem. Herstellerangabe | E1 | Rolle | 31,00 | 2,00 | 3,00 | 0,10 | 0,02 | Allover, Holz, Stein | Ja | https://cdn.ais-online.de/m2/68/64068/images/03/47801103px1920x1920.jpg
Uno SUN | 3423128709315 | 25145101 | R 10 | Holz, nach Herstellerdekorkarte, Stein | beige, blau, braun, dunkelbraun, dunkelgrau, gelb, grau, hellbeige, hellbraun, hellgrau, hellgrün, rot, schwarz | Dekor | Polyvinylchlorid (PVC) | 2.000,00 - 4.000,00 | 23.000,00 | kleben | heterogen | Bfl-s1 | chemikalienbeständig gem. Herstellerangabe | E1 | Rolle | 31,00 | 2,00 | 3,00 | 0,10 | 0,02 | Allover, Holz, Stein | Ja | https://cdn.ais-online.de/m2/68/64068/images/78/47801678px1920x1920.jpg
Uno SUN | 3423128709544 | 25144101 | R 10 | Holz, nach Herstellerdekorkarte, Stein | beige, blau, braun, dunkelbraun, dunkelgrau, gelb, grau, hellbeige, hellbraun, hellgrau, hellgrün, rot, schwarz | Dekor | Polyvinylchlorid (PVC) | 2.000,00 - 4.000,00 | 23.000,00 | kleben | heterogen | Bfl-s1 | chemikalienbeständig gem. Herstellerangabe | E1 | Rolle | 31,00 | 2,00 | 3,00 | 0,10 | 0,02 | Allover, Holz, Stein | Ja | https://cdn.ais-online.de/m2/68/64068/images/14/47800914px1920x1920.jpg
powered by Heinze