## Tarkett Holding
Tarkett Holding
Name | GTIN | HAN | Bewertungsgruppe Rutschgefahr | Dekor | Farbton | Oberfläche | Werkstoff | Breite (mm) | Länge (mm) | Befestigung | Chemische Beständigkeit | Cradle to Cradle® | Formaldehyd Emissionsklasse | Lieferform | RTS Emissionsklasse | Anteil Recyclingmaterial (%) | Gesamtdicke Belag (mm) | Gewicht (kg/m²) | Trittschallverbesserungsmaß (dB) | Wärmeleitfähigkeit (W/(m*K)) | Muster-Typ | ReStart Ready | Bilder
Tarkett Veneto xf² (3,2 mm) |  |  | R 9 | nach Herstellerdekorkarte | blau, gelb, grau, grün, hellbeige, hellblau, hellgrau, orange, rot, schwarz | Dekor | Linoleum | 2.000,00 | 32.000,00 | kleben | fettbeständig, ölbeständig, säurebeständig | Silber | E1 | Rolle | M1 | 36,00 | 3,20 | 3,80 | 8,00 | 0,17 | Allover | Ja | https://cdn.ais-online.de/m2/68/64068/images/00/45730700px1000x1000.jpg https://cdn.ais-online.de/m2/68/64068/images/36/45735536px1000x1000.jpg https://cdn.ais-online.de/m2/68/64068/images/42/45733942px1000x1000.jpg https://cdn.ais-online.de/m2/68/64068/images/98/45732798px1000x1000.jpg https://cdn.ais-online.de/m2/68/64068/images/60/45734860px1000x1000.jpg https://cdn.ais-online.de/m2/68/64068/images/82/45731782px1000x1000.jpg https://cdn.ais-online.de/m2/68/64068/images/42/45735742px1000x1000.jpg https://cdn.ais-online.de/m2/68/64068/images/68/45734268px1000x1000.jpg https://cdn.ais-online.de/m2/68/64068/images/92/45733592px1000x1000.jpg https://cdn.ais-online.de/m2/68/64068/images/12/45730912px1000x1000.jpg https://cdn.ais-online.de/m2/68/64068/images/90/45736290px1000x1000.jpg https://cdn.ais-online.de/m2/68/64068/images/78/45731978px1000x1000.jpg https://cdn.ais-online.de/m2/68/64068/images/02/45731402px1000x1000.jpg https://cdn.ais-online.de/m2/68/64068/images/07/45729907px1000x1000.jpg https://cdn.ais-online.de/m2/68/64068/images/42/45735042px1000x1000.jpg
Veneto 100% LINEN 400 | 8022211184890 | 14173400 | R 9 | nach Herstellerdekorkarte | blau, gelb, grau, grün, hellbeige, hellblau, hellgrau, orange, rot, schwarz | Dekor | Linoleum | 2.000,00 | 32.000,00 | kleben | fettbeständig, ölbeständig, säurebeständig | Silber | E1 | Rolle | M1 | 36,00 | 3,20 | 3,80 | 8,00 | 0,17 | Allover | Ja | https://cdn.ais-online.de/m2/68/64068/images/60/45734860px1000x1000.jpg
Veneto ABSINTHE 695 | 8022211185019 | 14173695 | R 9 | nach Herstellerdekorkarte | blau, gelb, grau, grün, hellbeige, hellblau, hellgrau, orange, rot, schwarz | Dekor | Linoleum | 2.000,00 | 32.000,00 | kleben | fettbeständig, ölbeständig, säurebeständig | Silber | E1 | Rolle | M1 | 36,00 | 3,20 | 3,80 | 8,00 | 0,17 | Allover | Ja | https://cdn.ais-online.de/m2/68/64068/images/36/45735536px1000x1000.jpg
Veneto ALUMINIUM 672 | 8022211184975 | 14173672 | R 9 | nach Herstellerdekorkarte | blau, gelb, grau, grün, hellbeige, hellblau, hellgrau, orange, rot, schwarz | Dekor | Linoleum | 2.000,00 | 32.000,00 | kleben | fettbeständig, ölbeständig, säurebeständig | Silber | E1 | Rolle | M1 | 36,00 | 3,20 | 3,80 | 8,00 | 0,17 | Allover | Ja | https://cdn.ais-online.de/m2/68/64068/images/98/45732798px1000x1000.jpg
Veneto AMBER 636 | 8022211184920 | 14173636 | R 9 | nach Herstellerdekorkarte | blau, gelb, grau, grün, hellbeige, hellblau, hellgrau, orange, rot, schwarz | Dekor | Linoleum | 2.000,00 | 32.000,00 | kleben | fettbeständig, ölbeständig, säurebeständig | Silber | E1 | Rolle | M1 | 36,00 | 3,20 | 3,80 | 8,00 | 0,17 | Allover | Ja | https://cdn.ais-online.de/m2/68/64068/images/02/45731402px1000x1000.jpg
Veneto CARMINE 645 | 8022211184944 | 14173645 | R 9 | nach Herstellerdekorkarte | blau, gelb, grau, grün, hellbeige, hellblau, hellgrau, orange, rot, schwarz | Dekor | Linoleum | 2.000,00 | 32.000,00 | kleben | fettbeständig, ölbeständig, säurebeständig | Silber | E1 | Rolle | M1 | 36,00 | 3,20 | 3,80 | 8,00 | 0,17 | Allover | Ja | https://cdn.ais-online.de/m2/68/64068/images/07/45729907px1000x1000.jpg
Veneto GREY 793 | 8022211185033 | 14173793 | R 9 | nach Herstellerdekorkarte | blau, gelb, grau, grün, hellbeige, hellblau, hellgrau, orange, rot, schwarz | Dekor | Linoleum | 2.000,00 | 32.000,00 | kleben | fettbeständig, ölbeständig, säurebeständig | Silber | E1 | Rolle | M1 | 36,00 | 3,20 | 3,80 | 8,00 | 0,17 | Allover | Ja | https://cdn.ais-online.de/m2/68/64068/images/82/45731782px1000x1000.jpg
Veneto HORIZON 663 | 8022211184951 | 14173663 | R 9 | nach Herstellerdekorkarte | blau, gelb, grau, grün, hellbeige, hellblau, hellgrau, orange, rot, schwarz | Dekor | Linoleum | 2.000,00 | 32.000,00 | kleben | fettbeständig, ölbeständig, säurebeständig | Silber | E1 | Rolle | M1 | 36,00 | 3,20 | 3,80 | 8,00 | 0,17 | Allover | Ja | https://cdn.ais-online.de/m2/68/64068/images/00/45730700px1000x1000.jpg
Veneto LAVENDER 670 | 8022211184968 | 14173670 | R 9 | nach Herstellerdekorkarte | blau, gelb, grau, grün, hellbeige, hellblau, hellgrau, orange, rot, schwarz | Dekor | Linoleum | 2.000,00 | 32.000,00 | kleben | fettbeständig, ölbeständig, säurebeständig | Silber | E1 | Rolle | M1 | 36,00 | 3,20 | 3,80 | 8,00 | 0,17 | Allover | Ja | https://cdn.ais-online.de/m2/68/64068/images/90/45736290px1000x1000.jpg
Veneto NAVY 688 | 8022211185002 | 14173688 | R 9 | nach Herstellerdekorkarte | blau, gelb, grau, grün, hellbeige, hellblau, hellgrau, orange, rot, schwarz | Dekor | Linoleum | 2.000,00 | 32.000,00 | kleben | fettbeständig, ölbeständig, säurebeständig | Silber | E1 | Rolle | M1 | 36,00 | 3,20 | 3,80 | 8,00 | 0,17 | Allover | Ja | https://cdn.ais-online.de/m2/68/64068/images/12/45730912px1000x1000.jpg
Veneto PERIWINKLE 761 | 8022211185026 | 14173761 | R 9 | nach Herstellerdekorkarte | blau, gelb, grau, grün, hellbeige, hellblau, hellgrau, orange, rot, schwarz | Dekor | Linoleum | 2.000,00 | 32.000,00 | kleben | fettbeständig, ölbeständig, säurebeständig | Silber | E1 | Rolle | M1 | 36,00 | 3,20 | 3,80 | 8,00 | 0,17 | Allover | Ja | https://cdn.ais-online.de/m2/68/64068/images/42/45733942px1000x1000.jpg
Veneto SISAL 611 | 8022211184906 | 14173611 | R 9 | nach Herstellerdekorkarte | blau, gelb, grau, grün, hellbeige, hellblau, hellgrau, orange, rot, schwarz | Dekor | Linoleum | 2.000,00 | 32.000,00 | kleben | fettbeständig, ölbeständig, säurebeständig | Silber | E1 | Rolle | M1 | 36,00 | 3,20 | 3,80 | 8,00 | 0,17 | Allover | Ja | https://cdn.ais-online.de/m2/68/64068/images/78/45731978px1000x1000.jpg
Veneto SLATE 674 | 8022211184999 | 14173674 | R 9 | nach Herstellerdekorkarte | blau, gelb, grau, grün, hellbeige, hellblau, hellgrau, orange, rot, schwarz | Dekor | Linoleum | 2.000,00 | 32.000,00 | kleben | fettbeständig, ölbeständig, säurebeständig | Silber | E1 | Rolle | M1 | 36,00 | 3,20 | 3,80 | 8,00 | 0,17 | Allover | Ja | https://cdn.ais-online.de/m2/68/64068/images/42/45735042px1000x1000.jpg
Veneto STEEL 673 | 8022211184982 | 14173673 | R 9 | nach Herstellerdekorkarte | blau, gelb, grau, grün, hellbeige, hellblau, hellgrau, orange, rot, schwarz | Dekor | Linoleum | 2.000,00 | 32.000,00 | kleben | fettbeständig, ölbeständig, säurebeständig | Silber | E1 | Rolle | M1 | 36,00 | 3,20 | 3,80 | 8,00 | 0,17 | Allover | Ja | https://cdn.ais-online.de/m2/68/64068/images/42/45735742px1000x1000.jpg
Veneto SUNFLOWER 628 | 8022211184913 | 14173628 | R 9 | nach Herstellerdekorkarte | blau, gelb, grau, grün, hellbeige, hellblau, hellgrau, orange, rot, schwarz | Dekor | Linoleum | 2.000,00 | 32.000,00 | kleben | fettbeständig, ölbeständig, säurebeständig | Silber | E1 | Rolle | M1 | 36,00 | 3,20 | 3,80 | 8,00 | 0,17 | Allover | Ja | https://cdn.ais-online.de/m2/68/64068/images/68/45734268px1000x1000.jpg
Veneto TERRACOTTA 641 | 8022211184937 | 14173641 | R 9 | nach Herstellerdekorkarte | blau, gelb, grau, grün, hellbeige, hellblau, hellgrau, orange, rot, schwarz | Dekor | Linoleum | 2.000,00 | 32.000,00 | kleben | fettbeständig, ölbeständig, säurebeständig | Silber | E1 | Rolle | M1 | 36,00 | 3,20 | 3,80 | 8,00 | 0,17 | Allover | Ja | https://cdn.ais-online.de/m2/68/64068/images/92/45733592px1000x1000.jpg
powered by Heinze