## Tarkett Holding
Tarkett Holding
Name | GTIN | HAN | Bewertungsgruppe Rutschgefahr | Dekor | Oberfläche | Werkstoff | Breite (mm) | Länge (mm) | Befestigung | Bodenbelag heterogen/homogen | Brandverhalten | Chemische Beständigkeit | Formaldehyd Emissionsklasse | Lieferform | Anteil Recyclingmaterial (%) | Gesamtdicke Belag (mm) | Gewicht (kg/m²) | Trittschallverbesserungsmaß (dB) | Wärmedurchlasswiderstand (m²*K/W) | Muster-Typ | ReStart Ready | Bilder
Terrazzo NATURAL GREY | 3423128692235 | 206012059 | R 10 | Stein | Dekor | Polyvinylchlorid (PVC) | 2.000,00 | 23.000,00 | kleben | heterogen | Bfl-s1 | chemikalienbeständig gem. Herstellerangabe | E1 | Rolle | 27,00 | 2,15 | 2,75 | 8,00 | 0,04 | Stein | Ja | https://cdn.ais-online.de/m2/68/64068/images/04/47801204px1920x1920.jpg
powered by Heinze