## Tremco CPG Germany
Tremco CPG Germany
Name | Farbton | Oberfläche | Brandverhalten | Chemische Beständigkeit | Haupt-Bindemittelbasis | Oberflächenschutzsystem | RAL-Nummer | Begehbar nach (h) | Haftzugfestigkeit (N/mm²) | Schichtdicke (mm) | sd-Wert (m) | Bilder
Flowcrete Deckshield LBD Oberflächenschutzsystem für Parkhäuser, Parkdecks und Tiefgaragen | blau, gelb, grau, grün, rot, schwarz, weiß | glänzend | Bfl-s1 | chemikalienbeständig gem. Herstellerangabe | Polyurethan (PUR) | OS 8 | 1023, 3020, 5017, 6024, 7023, 7032, 7035, 7038, 7042, 7043, 9016, 9017 | 18,00 | 2,00 | 5,00 - 6,00 | 50,00 | https://cdn.ais-online.de/m2/47/65847/images/19/46112919px1920x1080.webp
powered by Heinze