## Tremco CPG Germany
Tremco CPG Germany
Name | Farbton | Oberfläche | Brandverhalten | Haupt-Bindemittelbasis | Oberflächenschutzsystem | RAL-Nummer | Begehbar nach (h) | Haftzugfestigkeit (N/mm²) | Schichtdicke (mm) | Bilder
Flowcrete Deckshield Rapide ID Oberflächenschutzsystem für Parkhäuser, Parkdecks und Tiefgaragen | blau, gelb, grau, grün, rot, schwarz, weiß | seidenmatt | Cfl-s1 | Methylmethacrylatharz (MMA) | OS 8 | 1023, 3020, 5017, 6024, 7023, 7032, 7035, 7038, 7042, 7043, 9016, 9017 | 1,00 | 1,50 | 3,00 - 4,00 | https://cdn.ais-online.de/m2/47/65847/images/29/46112929px1920x1080.webp
powered by Heinze