## Tremco CPG Germany
Tremco CPG Germany
Name | Farbton | Oberfläche | Brandverhalten | Chemische Beständigkeit | Haupt-Bindemittelbasis | Wasserbeständigkeit | Begehbar nach (h) | Druckfestigkeit (N/mm²) | Haftzugfestigkeit (N/mm²) | max. Temperaturbeständigkeit Peakbelastung (°C) | Schichtdicke (mm) | Temperaturbeständigkeit (°C) | Zugfestigkeit (N/mm²) | Bilder
Flowcrete Flowfresh SR20 Antimikrobielles Oberflächenschutzsystem | creme, dunkelblau, dunkelgrau, dunkelgrün, grau, ocker, rot, Senf | matt | Bfl-s1 | chemikalienbeständig gem. Herstellerangabe | Polyurethan-Beton (PU-Beton) | wasserundurchlässig | 24,00 | 50,00 | 2,00 | 80,00 - 120,00 | 4,00 - 11,00 | -40,00 - 105,00 | 7,00 | https://cdn.ais-online.de/m2/47/65847/images/45/46112945px1920x1080.webp
powered by Heinze