## Tremco CPG Germany
Tremco CPG Germany
Name | HAN | Farbton | Werkstoff | Brandverhalten | Frei von Fluor(chlor)kohlenwasserstoffen | Verpackung | Inhalt (ml) | Lagerfähigkeit in Monaten | Menge pro Verpackungseinheit | Menge pro Verpackungseinheit (l) | Rohdichte (kg/m³) | Schalldämmmaß (dB) | Temperaturbeständigkeit (°C) | Verarbeitungstemperatur (°C) | Wärmeleitfähigkeit (W/(m*K)) | Zugfestigkeit (Pa) | Material | Reißdehnung | Druckspannung | Scherfestigkeit | Lagerung | Lieferung | Bilder
illbruck FM230 - Fenster- und Fassadenschaum+ | 501574 | weiß | Polyurethan-Weichschaum | B2 | HFKW-frei | Dose | 880,00 | 18,00 | 12,00 | 10,56 | 20,00 - 30,00 | 63,00 | -40,00 - 90,00 | 0,00 - 35,00 | 0,04 | 67.000,00 | 1-komponentige Polyurethanschaum | 0,34 | 14,7 kPa | 53 kPa | von +5° C bis +35 °C, kühl, trocken, aufrecht und frostfrei | mit 2-in-1-Pistolen- und Röhrchenschraubaufsatz, mit Handschuhen | https://cdn.ais-online.de/m2/47/65847/images/58/47057658px3000x3000.jpg
powered by Heinze