## Tremco CPG Germany
Tremco CPG Germany
Name | HAN | Dichtheit | Werkstoff | Breite (mm) | Länge (mm) | Stärke (mm) | Brandverhalten | Diffusionsverhalten | Kaschierung | Lieferform | Werkstoff Kaschierung, Beschichtung | Lagerfähigkeit in Monaten | Temperaturbeständigkeit (°C) | Wasserdampfdiffusionswiderstandszahl | Lagerung | Material | UV-Beständigkeit | Bilder
illbruck ME110 - Allwetterfolie |  | luftdicht, wasserdicht | modifiziertes Bitumen, HDPE | 80,00 - 400,00 | 5.000,00 - 25.000,00 | 1,00 - 1,50 | E | diffusionsbremsend | einseitig, unkaschiert | Rolle | Vlies | 12,00 | -30,00 - 70,00 | 170.000,00 | im Originalgebinde bei einer Temperatur zwischen +5 °C und +25 °C (kühl, trocken und frostfrei ) | Polymer modifiziertes Bitumen (PmB), HDPE, Polymer modifiziertes Bitumen (PmB), HDPE, Vlies | bis zu 3 Monate | https://cdn.ais-online.de/m2/47/65847/images/95/44440295px5540x5541.jpg https://cdn.ais-online.de/m2/47/65847/images/55/44440355px567x357.jpg https://cdn.ais-online.de/m2/47/65847/images/17/44440317px4724x4724.jpg
illbruck ME110 Allwetterfolie, 100 x 1,0 mm | 311699 | luftdicht, wasserdicht | modifiziertes Bitumen, HDPE | 80,00 - 400,00 | 5.000,00 - 25.000,00 | 1,00 - 1,50 | E | diffusionsbremsend | einseitig, unkaschiert | Rolle | Vlies | 12,00 | -30,00 - 70,00 | 170.000,00 | im Originalgebinde bei einer Temperatur zwischen +5 °C und +25 °C (kühl, trocken und frostfrei ) | Polymer modifiziertes Bitumen (PmB), HDPE, Polymer modifiziertes Bitumen (PmB), HDPE, Vlies | bis zu 3 Monate | https://cdn.ais-online.de/m2/47/65847/images/95/44440295px5540x5541.jpg https://cdn.ais-online.de/m2/47/65847/images/55/44440355px567x357.jpg
illbruck ME110 Allwetterfolie, 150 x 1,0 mm | 311700 | luftdicht, wasserdicht | modifiziertes Bitumen, HDPE | 80,00 - 400,00 | 5.000,00 - 25.000,00 | 1,00 - 1,50 | E | diffusionsbremsend | einseitig, unkaschiert | Rolle | Vlies | 12,00 | -30,00 - 70,00 | 170.000,00 | im Originalgebinde bei einer Temperatur zwischen +5 °C und +25 °C (kühl, trocken und frostfrei ) | Polymer modifiziertes Bitumen (PmB), HDPE, Polymer modifiziertes Bitumen (PmB), HDPE, Vlies | bis zu 3 Monate | https://cdn.ais-online.de/m2/47/65847/images/95/44440295px5540x5541.jpg https://cdn.ais-online.de/m2/47/65847/images/55/44440355px567x357.jpg
illbruck ME110 Allwetterfolie, 150 x 1,5 mm | 314749 | luftdicht, wasserdicht | modifiziertes Bitumen, HDPE | 80,00 - 400,00 | 5.000,00 - 25.000,00 | 1,00 - 1,50 | E | diffusionsbremsend | einseitig, unkaschiert | Rolle | Vlies | 12,00 | -30,00 - 70,00 | 170.000,00 | im Originalgebinde bei einer Temperatur zwischen +5 °C und +25 °C (kühl, trocken und frostfrei ) | Polymer modifiziertes Bitumen (PmB), HDPE, Polymer modifiziertes Bitumen (PmB), HDPE, Vlies | bis zu 3 Monate | https://cdn.ais-online.de/m2/47/65847/images/95/44440295px5540x5541.jpg https://cdn.ais-online.de/m2/47/65847/images/55/44440355px567x357.jpg
illbruck ME110 Allwetterfolie, 200 x 1,0 mm | 311701 | luftdicht, wasserdicht | modifiziertes Bitumen, HDPE | 80,00 - 400,00 | 5.000,00 - 25.000,00 | 1,00 - 1,50 | E | diffusionsbremsend | einseitig, unkaschiert | Rolle | Vlies | 12,00 | -30,00 - 70,00 | 170.000,00 | im Originalgebinde bei einer Temperatur zwischen +5 °C und +25 °C (kühl, trocken und frostfrei ) | Polymer modifiziertes Bitumen (PmB), HDPE, Polymer modifiziertes Bitumen (PmB), HDPE, Vlies | bis zu 3 Monate | https://cdn.ais-online.de/m2/47/65847/images/95/44440295px5540x5541.jpg https://cdn.ais-online.de/m2/47/65847/images/55/44440355px567x357.jpg
illbruck ME110 Allwetterfolie, 200 x 1,5 mm | 314750 | luftdicht, wasserdicht | modifiziertes Bitumen, HDPE | 80,00 - 400,00 | 5.000,00 - 25.000,00 | 1,00 - 1,50 | E | diffusionsbremsend | einseitig, unkaschiert | Rolle | Vlies | 12,00 | -30,00 - 70,00 | 170.000,00 | im Originalgebinde bei einer Temperatur zwischen +5 °C und +25 °C (kühl, trocken und frostfrei ) | Polymer modifiziertes Bitumen (PmB), HDPE, Polymer modifiziertes Bitumen (PmB), HDPE, Vlies | bis zu 3 Monate | https://cdn.ais-online.de/m2/47/65847/images/95/44440295px5540x5541.jpg https://cdn.ais-online.de/m2/47/65847/images/55/44440355px567x357.jpg
illbruck ME110 Allwetterfolie, 250 x 1,0 mm | 311702 | luftdicht, wasserdicht | modifiziertes Bitumen, HDPE | 80,00 - 400,00 | 5.000,00 - 25.000,00 | 1,00 - 1,50 | E | diffusionsbremsend | einseitig, unkaschiert | Rolle | Vlies | 12,00 | -30,00 - 70,00 | 170.000,00 | im Originalgebinde bei einer Temperatur zwischen +5 °C und +25 °C (kühl, trocken und frostfrei ) | Polymer modifiziertes Bitumen (PmB), HDPE, Polymer modifiziertes Bitumen (PmB), HDPE, Vlies | bis zu 3 Monate | https://cdn.ais-online.de/m2/47/65847/images/95/44440295px5540x5541.jpg https://cdn.ais-online.de/m2/47/65847/images/55/44440355px567x357.jpg
illbruck ME110 Allwetterfolie, 250 x 1,5 mm | 314751 | luftdicht, wasserdicht | modifiziertes Bitumen, HDPE | 80,00 - 400,00 | 5.000,00 - 25.000,00 | 1,00 - 1,50 | E | diffusionsbremsend | einseitig, unkaschiert | Rolle | Vlies | 12,00 | -30,00 - 70,00 | 170.000,00 | im Originalgebinde bei einer Temperatur zwischen +5 °C und +25 °C (kühl, trocken und frostfrei ) | Polymer modifiziertes Bitumen (PmB), HDPE, Polymer modifiziertes Bitumen (PmB), HDPE, Vlies | bis zu 3 Monate | https://cdn.ais-online.de/m2/47/65847/images/95/44440295px5540x5541.jpg https://cdn.ais-online.de/m2/47/65847/images/55/44440355px567x357.jpg
illbruck ME110 Allwetterfolie, 300 x 1,0 mm | 311703 | luftdicht, wasserdicht | modifiziertes Bitumen, HDPE | 80,00 - 400,00 | 5.000,00 - 25.000,00 | 1,00 - 1,50 | E | diffusionsbremsend | einseitig, unkaschiert | Rolle | Vlies | 12,00 | -30,00 - 70,00 | 170.000,00 | im Originalgebinde bei einer Temperatur zwischen +5 °C und +25 °C (kühl, trocken und frostfrei ) | Polymer modifiziertes Bitumen (PmB), HDPE, Polymer modifiziertes Bitumen (PmB), HDPE, Vlies | bis zu 3 Monate | https://cdn.ais-online.de/m2/47/65847/images/95/44440295px5540x5541.jpg https://cdn.ais-online.de/m2/47/65847/images/55/44440355px567x357.jpg
illbruck ME110 Allwetterfolie, 300 x 1,5 mm | 314752 | luftdicht, wasserdicht | modifiziertes Bitumen, HDPE | 80,00 - 400,00 | 5.000,00 - 25.000,00 | 1,00 - 1,50 | E | diffusionsbremsend | einseitig, unkaschiert | Rolle | Vlies | 12,00 | -30,00 - 70,00 | 170.000,00 | im Originalgebinde bei einer Temperatur zwischen +5 °C und +25 °C (kühl, trocken und frostfrei ) | Polymer modifiziertes Bitumen (PmB), HDPE, Polymer modifiziertes Bitumen (PmB), HDPE, Vlies | bis zu 3 Monate | https://cdn.ais-online.de/m2/47/65847/images/95/44440295px5540x5541.jpg https://cdn.ais-online.de/m2/47/65847/images/55/44440355px567x357.jpg
illbruck ME110 Allwetterfolie, 350 x 1,0 mm | 311705 | luftdicht, wasserdicht | modifiziertes Bitumen, HDPE | 80,00 - 400,00 | 5.000,00 - 25.000,00 | 1,00 - 1,50 | E | diffusionsbremsend | einseitig, unkaschiert | Rolle | Vlies | 12,00 | -30,00 - 70,00 | 170.000,00 | im Originalgebinde bei einer Temperatur zwischen +5 °C und +25 °C (kühl, trocken und frostfrei ) | Polymer modifiziertes Bitumen (PmB), HDPE, Polymer modifiziertes Bitumen (PmB), HDPE, Vlies | bis zu 3 Monate | https://cdn.ais-online.de/m2/47/65847/images/95/44440295px5540x5541.jpg https://cdn.ais-online.de/m2/47/65847/images/55/44440355px567x357.jpg
illbruck ME110 Allwetterfolie, 400 x 1,0 mm | 311706 | luftdicht, wasserdicht | modifiziertes Bitumen, HDPE | 80,00 - 400,00 | 5.000,00 - 25.000,00 | 1,00 - 1,50 | E | diffusionsbremsend | einseitig, unkaschiert | Rolle | Vlies | 12,00 | -30,00 - 70,00 | 170.000,00 | im Originalgebinde bei einer Temperatur zwischen +5 °C und +25 °C (kühl, trocken und frostfrei ) | Polymer modifiziertes Bitumen (PmB), HDPE, Polymer modifiziertes Bitumen (PmB), HDPE, Vlies | bis zu 3 Monate | https://cdn.ais-online.de/m2/47/65847/images/95/44440295px5540x5541.jpg https://cdn.ais-online.de/m2/47/65847/images/55/44440355px567x357.jpg
illbruck ME110 Allwetterfolie, 80 x 1,0 mm | 311698 | luftdicht, wasserdicht | modifiziertes Bitumen, HDPE | 80,00 - 400,00 | 5.000,00 - 25.000,00 | 1,00 - 1,50 | E | diffusionsbremsend | einseitig, unkaschiert | Rolle | Vlies | 12,00 | -30,00 - 70,00 | 170.000,00 | im Originalgebinde bei einer Temperatur zwischen +5 °C und +25 °C (kühl, trocken und frostfrei ) | Polymer modifiziertes Bitumen (PmB), HDPE, Polymer modifiziertes Bitumen (PmB), HDPE, Vlies | bis zu 3 Monate | https://cdn.ais-online.de/m2/47/65847/images/95/44440295px5540x5541.jpg https://cdn.ais-online.de/m2/47/65847/images/55/44440355px567x357.jpg
illbruck ME110 Allwetterfolie (Einzelverpackung), 230 x 1,5 mm | 396751 | luftdicht, wasserdicht | modifiziertes Bitumen, HDPE | 80,00 - 400,00 | 5.000,00 - 25.000,00 | 1,00 - 1,50 | E | diffusionsbremsend | einseitig, unkaschiert | Rolle | Vlies | 12,00 | -30,00 - 70,00 | 170.000,00 | im Originalgebinde bei einer Temperatur zwischen +5 °C und +25 °C (kühl, trocken und frostfrei ) | Polymer modifiziertes Bitumen (PmB), HDPE, Polymer modifiziertes Bitumen (PmB), HDPE, Vlies | bis zu 3 Monate | https://cdn.ais-online.de/m2/47/65847/images/95/44440295px5540x5541.jpg https://cdn.ais-online.de/m2/47/65847/images/55/44440355px567x357.jpg
illbruck ME110 Allwetterfolie mit Vlieskaschierung, 200 x 1,5 mm | 343510 | luftdicht, wasserdicht | modifiziertes Bitumen, HDPE | 80,00 - 400,00 | 5.000,00 - 25.000,00 | 1,00 - 1,50 | E | diffusionsbremsend | einseitig, unkaschiert | Rolle | Vlies | 12,00 | -30,00 - 70,00 | 170.000,00 | im Originalgebinde bei einer Temperatur zwischen +5 °C und +25 °C (kühl, trocken und frostfrei ) | Polymer modifiziertes Bitumen (PmB), HDPE, Polymer modifiziertes Bitumen (PmB), HDPE, Vlies | bis zu 3 Monate | https://cdn.ais-online.de/m2/47/65847/images/95/44440295px5540x5541.jpg https://cdn.ais-online.de/m2/47/65847/images/17/44440317px4724x4724.jpg
illbruck ME110 Allwetterfolie mit Vlieskaschierung, 250 x 1,5 mm | 343511 | luftdicht, wasserdicht | modifiziertes Bitumen, HDPE | 80,00 - 400,00 | 5.000,00 - 25.000,00 | 1,00 - 1,50 | E | diffusionsbremsend | einseitig, unkaschiert | Rolle | Vlies | 12,00 | -30,00 - 70,00 | 170.000,00 | im Originalgebinde bei einer Temperatur zwischen +5 °C und +25 °C (kühl, trocken und frostfrei ) | Polymer modifiziertes Bitumen (PmB), HDPE, Polymer modifiziertes Bitumen (PmB), HDPE, Vlies | bis zu 3 Monate | https://cdn.ais-online.de/m2/47/65847/images/95/44440295px5540x5541.jpg https://cdn.ais-online.de/m2/47/65847/images/17/44440317px4724x4724.jpg
illbruck ME110 Allwetterfolie mit Vlieskaschierung, 300 x 1,5 mm | 343512 | luftdicht, wasserdicht | modifiziertes Bitumen, HDPE | 80,00 - 400,00 | 5.000,00 - 25.000,00 | 1,00 - 1,50 | E | diffusionsbremsend | einseitig, unkaschiert | Rolle | Vlies | 12,00 | -30,00 - 70,00 | 170.000,00 | im Originalgebinde bei einer Temperatur zwischen +5 °C und +25 °C (kühl, trocken und frostfrei ) | Polymer modifiziertes Bitumen (PmB), HDPE, Polymer modifiziertes Bitumen (PmB), HDPE, Vlies | bis zu 3 Monate | https://cdn.ais-online.de/m2/47/65847/images/95/44440295px5540x5541.jpg https://cdn.ais-online.de/m2/47/65847/images/17/44440317px4724x4724.jpg
powered by Heinze