## Tremco CPG Germany
Tremco CPG Germany
Name | HAN | Farbton | Werkstoff | Breite (mm) | Länge (mm) | Stärke (mm) | Brandverhalten | Lieferform | Temperaturbeständigkeit (°C) | Verarbeitungstemperatur (°C) | Wasserdampfdiffusionswiderstandszahl | Material | Reißfestigkeit | Scherfestigkeit | Dehnfähigkeit | Lagerung | Bilder
illbruck ME220 - EPDM-Folie |  | schwarz | Ethylen-Propylen-Dien-Kautschuk (EPDM) | 100,00 - 700,00 | 25.000,00 | 0,75 - 1,20 | B2 | Rolle | -40,00 - 130,00 | 5,00 - 35,00 | 32.000,00 | Synthesekautschuk auf Basis EPDM | >6,5 N/mm^2 | >25 kN/m | mind. 300% | bei einer Temperatur zwischen +5 °C und +25 °C unbegrenzt, bei einer Temperatur zwischen +5 °C und +25 °C | https://cdn.ais-online.de/m2/47/65847/images/01/44440301px567x567.jpg
illbruck ME220 EPDM-Folie (Einzelverpackung), Selbstklebestreifen, 300 x 1,20 mm | 390279 | schwarz | Ethylen-Propylen-Dien-Kautschuk (EPDM) | 100,00 - 700,00 | 25.000,00 | 0,75 - 1,20 | B2 | Rolle | -40,00 - 130,00 | 5,00 - 35,00 | 32.000,00 | Synthesekautschuk auf Basis EPDM | >6,5 N/mm^2 | >25 kN/m | mind. 300% | bei einer Temperatur zwischen +5 °C und +25 °C unbegrenzt, bei einer Temperatur zwischen +5 °C und +25 °C | https://cdn.ais-online.de/m2/47/65847/images/01/44440301px567x567.jpg
illbruck ME220 EPDM-Folie, plane Folie, 100 x 0,75 mm | 302619 | schwarz | Ethylen-Propylen-Dien-Kautschuk (EPDM) | 100,00 - 700,00 | 25.000,00 | 0,75 - 1,20 | B2 | Rolle | -40,00 - 130,00 | 5,00 - 35,00 | 32.000,00 | Synthesekautschuk auf Basis EPDM | >6,5 N/mm^2 | >25 kN/m | mind. 300% | bei einer Temperatur zwischen +5 °C und +25 °C unbegrenzt, bei einer Temperatur zwischen +5 °C und +25 °C | https://cdn.ais-online.de/m2/47/65847/images/01/44440301px567x567.jpg
illbruck ME220 EPDM-Folie, plane Folie, 100 x 1,20 mm | 302668 | schwarz | Ethylen-Propylen-Dien-Kautschuk (EPDM) | 100,00 - 700,00 | 25.000,00 | 0,75 - 1,20 | B2 | Rolle | -40,00 - 130,00 | 5,00 - 35,00 | 32.000,00 | Synthesekautschuk auf Basis EPDM | >6,5 N/mm^2 | >25 kN/m | mind. 300% | bei einer Temperatur zwischen +5 °C und +25 °C unbegrenzt, bei einer Temperatur zwischen +5 °C und +25 °C | https://cdn.ais-online.de/m2/47/65847/images/01/44440301px567x567.jpg
illbruck ME220 EPDM-Folie, plane Folie, 150 x 0,75 mm | 302620 | schwarz | Ethylen-Propylen-Dien-Kautschuk (EPDM) | 100,00 - 700,00 | 25.000,00 | 0,75 - 1,20 | B2 | Rolle | -40,00 - 130,00 | 5,00 - 35,00 | 32.000,00 | Synthesekautschuk auf Basis EPDM | >6,5 N/mm^2 | >25 kN/m | mind. 300% | bei einer Temperatur zwischen +5 °C und +25 °C unbegrenzt, bei einer Temperatur zwischen +5 °C und +25 °C | https://cdn.ais-online.de/m2/47/65847/images/01/44440301px567x567.jpg
illbruck ME220 EPDM-Folie, plane Folie, 150 x 1,20 mm | 302669 | schwarz | Ethylen-Propylen-Dien-Kautschuk (EPDM) | 100,00 - 700,00 | 25.000,00 | 0,75 - 1,20 | B2 | Rolle | -40,00 - 130,00 | 5,00 - 35,00 | 32.000,00 | Synthesekautschuk auf Basis EPDM | >6,5 N/mm^2 | >25 kN/m | mind. 300% | bei einer Temperatur zwischen +5 °C und +25 °C unbegrenzt, bei einer Temperatur zwischen +5 °C und +25 °C | https://cdn.ais-online.de/m2/47/65847/images/01/44440301px567x567.jpg
illbruck ME220 EPDM-Folie, plane Folie, 200 x 0,75 mm | 302621 | schwarz | Ethylen-Propylen-Dien-Kautschuk (EPDM) | 100,00 - 700,00 | 25.000,00 | 0,75 - 1,20 | B2 | Rolle | -40,00 - 130,00 | 5,00 - 35,00 | 32.000,00 | Synthesekautschuk auf Basis EPDM | >6,5 N/mm^2 | >25 kN/m | mind. 300% | bei einer Temperatur zwischen +5 °C und +25 °C unbegrenzt, bei einer Temperatur zwischen +5 °C und +25 °C | https://cdn.ais-online.de/m2/47/65847/images/01/44440301px567x567.jpg
illbruck ME220 EPDM-Folie, plane Folie, 200 x 1,20 mm | 302670 | schwarz | Ethylen-Propylen-Dien-Kautschuk (EPDM) | 100,00 - 700,00 | 25.000,00 | 0,75 - 1,20 | B2 | Rolle | -40,00 - 130,00 | 5,00 - 35,00 | 32.000,00 | Synthesekautschuk auf Basis EPDM | >6,5 N/mm^2 | >25 kN/m | mind. 300% | bei einer Temperatur zwischen +5 °C und +25 °C unbegrenzt, bei einer Temperatur zwischen +5 °C und +25 °C | https://cdn.ais-online.de/m2/47/65847/images/01/44440301px567x567.jpg
illbruck ME220 EPDM-Folie, plane Folie, 250 x 0,75 mm | 302622 | schwarz | Ethylen-Propylen-Dien-Kautschuk (EPDM) | 100,00 - 700,00 | 25.000,00 | 0,75 - 1,20 | B2 | Rolle | -40,00 - 130,00 | 5,00 - 35,00 | 32.000,00 | Synthesekautschuk auf Basis EPDM | >6,5 N/mm^2 | >25 kN/m | mind. 300% | bei einer Temperatur zwischen +5 °C und +25 °C unbegrenzt, bei einer Temperatur zwischen +5 °C und +25 °C | https://cdn.ais-online.de/m2/47/65847/images/01/44440301px567x567.jpg
illbruck ME220 EPDM-Folie, plane Folie, 250 x 1,20 mm | 302671 | schwarz | Ethylen-Propylen-Dien-Kautschuk (EPDM) | 100,00 - 700,00 | 25.000,00 | 0,75 - 1,20 | B2 | Rolle | -40,00 - 130,00 | 5,00 - 35,00 | 32.000,00 | Synthesekautschuk auf Basis EPDM | >6,5 N/mm^2 | >25 kN/m | mind. 300% | bei einer Temperatur zwischen +5 °C und +25 °C unbegrenzt, bei einer Temperatur zwischen +5 °C und +25 °C | https://cdn.ais-online.de/m2/47/65847/images/01/44440301px567x567.jpg
illbruck ME220 EPDM-Folie, plane Folie, 300 x 0,75 mm | 302623 | schwarz | Ethylen-Propylen-Dien-Kautschuk (EPDM) | 100,00 - 700,00 | 25.000,00 | 0,75 - 1,20 | B2 | Rolle | -40,00 - 130,00 | 5,00 - 35,00 | 32.000,00 | Synthesekautschuk auf Basis EPDM | >6,5 N/mm^2 | >25 kN/m | mind. 300% | bei einer Temperatur zwischen +5 °C und +25 °C unbegrenzt, bei einer Temperatur zwischen +5 °C und +25 °C | https://cdn.ais-online.de/m2/47/65847/images/01/44440301px567x567.jpg
illbruck ME220 EPDM-Folie, plane Folie, 300 x 1,20 mm | 302672 | schwarz | Ethylen-Propylen-Dien-Kautschuk (EPDM) | 100,00 - 700,00 | 25.000,00 | 0,75 - 1,20 | B2 | Rolle | -40,00 - 130,00 | 5,00 - 35,00 | 32.000,00 | Synthesekautschuk auf Basis EPDM | >6,5 N/mm^2 | >25 kN/m | mind. 300% | bei einer Temperatur zwischen +5 °C und +25 °C unbegrenzt, bei einer Temperatur zwischen +5 °C und +25 °C | https://cdn.ais-online.de/m2/47/65847/images/01/44440301px567x567.jpg
illbruck ME220 EPDM-Folie, plane Folie, 350 x 0,75 mm | 302624 | schwarz | Ethylen-Propylen-Dien-Kautschuk (EPDM) | 100,00 - 700,00 | 25.000,00 | 0,75 - 1,20 | B2 | Rolle | -40,00 - 130,00 | 5,00 - 35,00 | 32.000,00 | Synthesekautschuk auf Basis EPDM | >6,5 N/mm^2 | >25 kN/m | mind. 300% | bei einer Temperatur zwischen +5 °C und +25 °C unbegrenzt, bei einer Temperatur zwischen +5 °C und +25 °C | https://cdn.ais-online.de/m2/47/65847/images/01/44440301px567x567.jpg
illbruck ME220 EPDM-Folie, plane Folie, 350 x 1,20 mm | 302673 | schwarz | Ethylen-Propylen-Dien-Kautschuk (EPDM) | 100,00 - 700,00 | 25.000,00 | 0,75 - 1,20 | B2 | Rolle | -40,00 - 130,00 | 5,00 - 35,00 | 32.000,00 | Synthesekautschuk auf Basis EPDM | >6,5 N/mm^2 | >25 kN/m | mind. 300% | bei einer Temperatur zwischen +5 °C und +25 °C unbegrenzt, bei einer Temperatur zwischen +5 °C und +25 °C | https://cdn.ais-online.de/m2/47/65847/images/01/44440301px567x567.jpg
illbruck ME220 EPDM-Folie, plane Folie, 400 x 0,75 mm | 302625 | schwarz | Ethylen-Propylen-Dien-Kautschuk (EPDM) | 100,00 - 700,00 | 25.000,00 | 0,75 - 1,20 | B2 | Rolle | -40,00 - 130,00 | 5,00 - 35,00 | 32.000,00 | Synthesekautschuk auf Basis EPDM | >6,5 N/mm^2 | >25 kN/m | mind. 300% | bei einer Temperatur zwischen +5 °C und +25 °C unbegrenzt, bei einer Temperatur zwischen +5 °C und +25 °C | https://cdn.ais-online.de/m2/47/65847/images/01/44440301px567x567.jpg
illbruck ME220 EPDM-Folie, plane Folie, 400 x 1,20 mm | 302674 | schwarz | Ethylen-Propylen-Dien-Kautschuk (EPDM) | 100,00 - 700,00 | 25.000,00 | 0,75 - 1,20 | B2 | Rolle | -40,00 - 130,00 | 5,00 - 35,00 | 32.000,00 | Synthesekautschuk auf Basis EPDM | >6,5 N/mm^2 | >25 kN/m | mind. 300% | bei einer Temperatur zwischen +5 °C und +25 °C unbegrenzt, bei einer Temperatur zwischen +5 °C und +25 °C | https://cdn.ais-online.de/m2/47/65847/images/01/44440301px567x567.jpg
illbruck ME220 EPDM-Folie, plane Folie, 500 x 0,75 mm | 302626 | schwarz | Ethylen-Propylen-Dien-Kautschuk (EPDM) | 100,00 - 700,00 | 25.000,00 | 0,75 - 1,20 | B2 | Rolle | -40,00 - 130,00 | 5,00 - 35,00 | 32.000,00 | Synthesekautschuk auf Basis EPDM | >6,5 N/mm^2 | >25 kN/m | mind. 300% | bei einer Temperatur zwischen +5 °C und +25 °C unbegrenzt, bei einer Temperatur zwischen +5 °C und +25 °C | https://cdn.ais-online.de/m2/47/65847/images/01/44440301px567x567.jpg
illbruck ME220 EPDM-Folie, plane Folie, 500 x 1,20 mm | 302675 | schwarz | Ethylen-Propylen-Dien-Kautschuk (EPDM) | 100,00 - 700,00 | 25.000,00 | 0,75 - 1,20 | B2 | Rolle | -40,00 - 130,00 | 5,00 - 35,00 | 32.000,00 | Synthesekautschuk auf Basis EPDM | >6,5 N/mm^2 | >25 kN/m | mind. 300% | bei einer Temperatur zwischen +5 °C und +25 °C unbegrenzt, bei einer Temperatur zwischen +5 °C und +25 °C | https://cdn.ais-online.de/m2/47/65847/images/01/44440301px567x567.jpg
illbruck ME220 EPDM-Folie, plane Folie, 600 x 0,75 mm | 302627 | schwarz | Ethylen-Propylen-Dien-Kautschuk (EPDM) | 100,00 - 700,00 | 25.000,00 | 0,75 - 1,20 | B2 | Rolle | -40,00 - 130,00 | 5,00 - 35,00 | 32.000,00 | Synthesekautschuk auf Basis EPDM | >6,5 N/mm^2 | >25 kN/m | mind. 300% | bei einer Temperatur zwischen +5 °C und +25 °C unbegrenzt, bei einer Temperatur zwischen +5 °C und +25 °C | https://cdn.ais-online.de/m2/47/65847/images/01/44440301px567x567.jpg
illbruck ME220 EPDM-Folie, plane Folie, 600 x 1,20 mm | 302676 | schwarz | Ethylen-Propylen-Dien-Kautschuk (EPDM) | 100,00 - 700,00 | 25.000,00 | 0,75 - 1,20 | B2 | Rolle | -40,00 - 130,00 | 5,00 - 35,00 | 32.000,00 | Synthesekautschuk auf Basis EPDM | >6,5 N/mm^2 | >25 kN/m | mind. 300% | bei einer Temperatur zwischen +5 °C und +25 °C unbegrenzt, bei einer Temperatur zwischen +5 °C und +25 °C | https://cdn.ais-online.de/m2/47/65847/images/01/44440301px567x567.jpg
illbruck ME220 EPDM-Folie, plane Folie, 700 x 0,75 mm | 302628 | schwarz | Ethylen-Propylen-Dien-Kautschuk (EPDM) | 100,00 - 700,00 | 25.000,00 | 0,75 - 1,20 | B2 | Rolle | -40,00 - 130,00 | 5,00 - 35,00 | 32.000,00 | Synthesekautschuk auf Basis EPDM | >6,5 N/mm^2 | >25 kN/m | mind. 300% | bei einer Temperatur zwischen +5 °C und +25 °C unbegrenzt, bei einer Temperatur zwischen +5 °C und +25 °C | https://cdn.ais-online.de/m2/47/65847/images/01/44440301px567x567.jpg
illbruck ME220 EPDM-Folie, plane Folie, 700 x 1,20 mm | 302677 | schwarz | Ethylen-Propylen-Dien-Kautschuk (EPDM) | 100,00 - 700,00 | 25.000,00 | 0,75 - 1,20 | B2 | Rolle | -40,00 - 130,00 | 5,00 - 35,00 | 32.000,00 | Synthesekautschuk auf Basis EPDM | >6,5 N/mm^2 | >25 kN/m | mind. 300% | bei einer Temperatur zwischen +5 °C und +25 °C unbegrenzt, bei einer Temperatur zwischen +5 °C und +25 °C | https://cdn.ais-online.de/m2/47/65847/images/01/44440301px567x567.jpg
illbruck ME220 EPDM-Folie, Selbstklebestreifen, 100 x 0,75 mm | 302632 | schwarz | Ethylen-Propylen-Dien-Kautschuk (EPDM) | 100,00 - 700,00 | 25.000,00 | 0,75 - 1,20 | B2 | Rolle | -40,00 - 130,00 | 5,00 - 35,00 | 32.000,00 | Synthesekautschuk auf Basis EPDM | >6,5 N/mm^2 | >25 kN/m | mind. 300% | bei einer Temperatur zwischen +5 °C und +25 °C unbegrenzt, bei einer Temperatur zwischen +5 °C und +25 °C | https://cdn.ais-online.de/m2/47/65847/images/01/44440301px567x567.jpg
illbruck ME220 EPDM-Folie, Selbstklebestreifen, 100 x 1,20 mm | 302684 | schwarz | Ethylen-Propylen-Dien-Kautschuk (EPDM) | 100,00 - 700,00 | 25.000,00 | 0,75 - 1,20 | B2 | Rolle | -40,00 - 130,00 | 5,00 - 35,00 | 32.000,00 | Synthesekautschuk auf Basis EPDM | >6,5 N/mm^2 | >25 kN/m | mind. 300% | bei einer Temperatur zwischen +5 °C und +25 °C unbegrenzt, bei einer Temperatur zwischen +5 °C und +25 °C | https://cdn.ais-online.de/m2/47/65847/images/01/44440301px567x567.jpg
illbruck ME220 EPDM-Folie, Selbstklebestreifen, 150 x 0,75 mm | 302633 | schwarz | Ethylen-Propylen-Dien-Kautschuk (EPDM) | 100,00 - 700,00 | 25.000,00 | 0,75 - 1,20 | B2 | Rolle | -40,00 - 130,00 | 5,00 - 35,00 | 32.000,00 | Synthesekautschuk auf Basis EPDM | >6,5 N/mm^2 | >25 kN/m | mind. 300% | bei einer Temperatur zwischen +5 °C und +25 °C unbegrenzt, bei einer Temperatur zwischen +5 °C und +25 °C | https://cdn.ais-online.de/m2/47/65847/images/01/44440301px567x567.jpg
illbruck ME220 EPDM-Folie, Selbstklebestreifen, 150 x 1,20 mm | 302685 | schwarz | Ethylen-Propylen-Dien-Kautschuk (EPDM) | 100,00 - 700,00 | 25.000,00 | 0,75 - 1,20 | B2 | Rolle | -40,00 - 130,00 | 5,00 - 35,00 | 32.000,00 | Synthesekautschuk auf Basis EPDM | >6,5 N/mm^2 | >25 kN/m | mind. 300% | bei einer Temperatur zwischen +5 °C und +25 °C unbegrenzt, bei einer Temperatur zwischen +5 °C und +25 °C | https://cdn.ais-online.de/m2/47/65847/images/01/44440301px567x567.jpg
illbruck ME220 EPDM-Folie, Selbstklebestreifen, 200 x 0,75 mm | 302634 | schwarz | Ethylen-Propylen-Dien-Kautschuk (EPDM) | 100,00 - 700,00 | 25.000,00 | 0,75 - 1,20 | B2 | Rolle | -40,00 - 130,00 | 5,00 - 35,00 | 32.000,00 | Synthesekautschuk auf Basis EPDM | >6,5 N/mm^2 | >25 kN/m | mind. 300% | bei einer Temperatur zwischen +5 °C und +25 °C unbegrenzt, bei einer Temperatur zwischen +5 °C und +25 °C | https://cdn.ais-online.de/m2/47/65847/images/01/44440301px567x567.jpg
illbruck ME220 EPDM-Folie, Selbstklebestreifen, 200 x 1,20 mm | 302686 | schwarz | Ethylen-Propylen-Dien-Kautschuk (EPDM) | 100,00 - 700,00 | 25.000,00 | 0,75 - 1,20 | B2 | Rolle | -40,00 - 130,00 | 5,00 - 35,00 | 32.000,00 | Synthesekautschuk auf Basis EPDM | >6,5 N/mm^2 | >25 kN/m | mind. 300% | bei einer Temperatur zwischen +5 °C und +25 °C unbegrenzt, bei einer Temperatur zwischen +5 °C und +25 °C | https://cdn.ais-online.de/m2/47/65847/images/01/44440301px567x567.jpg
illbruck ME220 EPDM-Folie, Selbstklebestreifen, 250 x 0,75 mm | 302635 | schwarz | Ethylen-Propylen-Dien-Kautschuk (EPDM) | 100,00 - 700,00 | 25.000,00 | 0,75 - 1,20 | B2 | Rolle | -40,00 - 130,00 | 5,00 - 35,00 | 32.000,00 | Synthesekautschuk auf Basis EPDM | >6,5 N/mm^2 | >25 kN/m | mind. 300% | bei einer Temperatur zwischen +5 °C und +25 °C unbegrenzt, bei einer Temperatur zwischen +5 °C und +25 °C | https://cdn.ais-online.de/m2/47/65847/images/01/44440301px567x567.jpg
illbruck ME220 EPDM-Folie, Selbstklebestreifen, 250 x 1,20 mm | 302687 | schwarz | Ethylen-Propylen-Dien-Kautschuk (EPDM) | 100,00 - 700,00 | 25.000,00 | 0,75 - 1,20 | B2 | Rolle | -40,00 - 130,00 | 5,00 - 35,00 | 32.000,00 | Synthesekautschuk auf Basis EPDM | >6,5 N/mm^2 | >25 kN/m | mind. 300% | bei einer Temperatur zwischen +5 °C und +25 °C unbegrenzt, bei einer Temperatur zwischen +5 °C und +25 °C | https://cdn.ais-online.de/m2/47/65847/images/01/44440301px567x567.jpg
illbruck ME220 EPDM-Folie, Selbstklebestreifen, 300 x 0,75 mm | 302636 | schwarz | Ethylen-Propylen-Dien-Kautschuk (EPDM) | 100,00 - 700,00 | 25.000,00 | 0,75 - 1,20 | B2 | Rolle | -40,00 - 130,00 | 5,00 - 35,00 | 32.000,00 | Synthesekautschuk auf Basis EPDM | >6,5 N/mm^2 | >25 kN/m | mind. 300% | bei einer Temperatur zwischen +5 °C und +25 °C unbegrenzt, bei einer Temperatur zwischen +5 °C und +25 °C | https://cdn.ais-online.de/m2/47/65847/images/01/44440301px567x567.jpg
illbruck ME220 EPDM-Folie, Selbstklebestreifen, 300 x 1,20 mm | 302688 | schwarz | Ethylen-Propylen-Dien-Kautschuk (EPDM) | 100,00 - 700,00 | 25.000,00 | 0,75 - 1,20 | B2 | Rolle | -40,00 - 130,00 | 5,00 - 35,00 | 32.000,00 | Synthesekautschuk auf Basis EPDM | >6,5 N/mm^2 | >25 kN/m | mind. 300% | bei einer Temperatur zwischen +5 °C und +25 °C unbegrenzt, bei einer Temperatur zwischen +5 °C und +25 °C | https://cdn.ais-online.de/m2/47/65847/images/01/44440301px567x567.jpg
illbruck ME220 EPDM-Folie, Selbstklebestreifen, 350 x 0,75 mm | 302637 | schwarz | Ethylen-Propylen-Dien-Kautschuk (EPDM) | 100,00 - 700,00 | 25.000,00 | 0,75 - 1,20 | B2 | Rolle | -40,00 - 130,00 | 5,00 - 35,00 | 32.000,00 | Synthesekautschuk auf Basis EPDM | >6,5 N/mm^2 | >25 kN/m | mind. 300% | bei einer Temperatur zwischen +5 °C und +25 °C unbegrenzt, bei einer Temperatur zwischen +5 °C und +25 °C | https://cdn.ais-online.de/m2/47/65847/images/01/44440301px567x567.jpg
illbruck ME220 EPDM-Folie, Selbstklebestreifen, 350 x 1,20 mm | 302689 | schwarz | Ethylen-Propylen-Dien-Kautschuk (EPDM) | 100,00 - 700,00 | 25.000,00 | 0,75 - 1,20 | B2 | Rolle | -40,00 - 130,00 | 5,00 - 35,00 | 32.000,00 | Synthesekautschuk auf Basis EPDM | >6,5 N/mm^2 | >25 kN/m | mind. 300% | bei einer Temperatur zwischen +5 °C und +25 °C unbegrenzt, bei einer Temperatur zwischen +5 °C und +25 °C | https://cdn.ais-online.de/m2/47/65847/images/01/44440301px567x567.jpg
illbruck ME220 EPDM-Folie, Selbstklebestreifen, 400 x 0,75 mm | 302638 | schwarz | Ethylen-Propylen-Dien-Kautschuk (EPDM) | 100,00 - 700,00 | 25.000,00 | 0,75 - 1,20 | B2 | Rolle | -40,00 - 130,00 | 5,00 - 35,00 | 32.000,00 | Synthesekautschuk auf Basis EPDM | >6,5 N/mm^2 | >25 kN/m | mind. 300% | bei einer Temperatur zwischen +5 °C und +25 °C unbegrenzt, bei einer Temperatur zwischen +5 °C und +25 °C | https://cdn.ais-online.de/m2/47/65847/images/01/44440301px567x567.jpg
illbruck ME220 EPDM-Folie, Selbstklebestreifen, 400 x 1,20 mm | 302690 | schwarz | Ethylen-Propylen-Dien-Kautschuk (EPDM) | 100,00 - 700,00 | 25.000,00 | 0,75 - 1,20 | B2 | Rolle | -40,00 - 130,00 | 5,00 - 35,00 | 32.000,00 | Synthesekautschuk auf Basis EPDM | >6,5 N/mm^2 | >25 kN/m | mind. 300% | bei einer Temperatur zwischen +5 °C und +25 °C unbegrenzt, bei einer Temperatur zwischen +5 °C und +25 °C | https://cdn.ais-online.de/m2/47/65847/images/01/44440301px567x567.jpg
illbruck ME220 EPDM-Folie, Selbstklebestreifen, 500 x 0,75 mm | 302639 | schwarz | Ethylen-Propylen-Dien-Kautschuk (EPDM) | 100,00 - 700,00 | 25.000,00 | 0,75 - 1,20 | B2 | Rolle | -40,00 - 130,00 | 5,00 - 35,00 | 32.000,00 | Synthesekautschuk auf Basis EPDM | >6,5 N/mm^2 | >25 kN/m | mind. 300% | bei einer Temperatur zwischen +5 °C und +25 °C unbegrenzt, bei einer Temperatur zwischen +5 °C und +25 °C | https://cdn.ais-online.de/m2/47/65847/images/01/44440301px567x567.jpg
illbruck ME220 EPDM-Folie, Selbstklebestreifen, 500 x 1,20 mm | 302691 | schwarz | Ethylen-Propylen-Dien-Kautschuk (EPDM) | 100,00 - 700,00 | 25.000,00 | 0,75 - 1,20 | B2 | Rolle | -40,00 - 130,00 | 5,00 - 35,00 | 32.000,00 | Synthesekautschuk auf Basis EPDM | >6,5 N/mm^2 | >25 kN/m | mind. 300% | bei einer Temperatur zwischen +5 °C und +25 °C unbegrenzt, bei einer Temperatur zwischen +5 °C und +25 °C | https://cdn.ais-online.de/m2/47/65847/images/01/44440301px567x567.jpg
powered by Heinze