## Tremco CPG Germany
Tremco CPG Germany
Name | HAN | Ausführung | Farbton | Breite (mm) | Temperaturbeständigkeit (°C) | Verarbeitungstemperatur (°C) | Einsatzort | Material | Klebkraft (DIN EN 1939) | Witterungsbeständigkeit | UV-Beständigkeit | Feuchtigkeitsbeständig | Weichmacherbeständig | Verträglichkeit mit herkömmlichen Baustoffen | Weitere Eigenschaften | Lagerung | Alterungsbeständig | Bilder
illbruck ME315 - Klebeband F |  | Rolle | schwarz | 60,00 - 150,00 | -40,00 - 100,00 | -10,00 - 40,00 | im Außenbereich nur bei Dachneigungen unter 10° | Spezialfolie mit lösemittelfreier modifizierter Acrylat-Dispersion | ca. 35N/25mm | 12 Monate | 12 Monate | ja (regensicher) | ja | gegeben | sehr anschmiegsam | im Originalgebinde kühl, trocken, frostfrei | ja | https://cdn.ais-online.de/m2/47/65847/images/35/44440335px320x320.jpg
illbruck ME315 - Klebeband F, 100 mm | 341417 | Rolle | schwarz | 60,00 - 150,00 | -40,00 - 100,00 | -10,00 - 40,00 | im Außenbereich nur bei Dachneigungen unter 10° | Spezialfolie mit lösemittelfreier modifizierter Acrylat-Dispersion | ca. 35N/25mm | 12 Monate | 12 Monate | ja (regensicher) | ja | gegeben | sehr anschmiegsam | im Originalgebinde kühl, trocken, frostfrei | ja | https://cdn.ais-online.de/m2/47/65847/images/35/44440335px320x320.jpg
illbruck ME315 - Klebeband F, 150 mm | 341416 | Rolle | schwarz | 60,00 - 150,00 | -40,00 - 100,00 | -10,00 - 40,00 | im Außenbereich nur bei Dachneigungen unter 10° | Spezialfolie mit lösemittelfreier modifizierter Acrylat-Dispersion | ca. 35N/25mm | 12 Monate | 12 Monate | ja (regensicher) | ja | gegeben | sehr anschmiegsam | im Originalgebinde kühl, trocken, frostfrei | ja | https://cdn.ais-online.de/m2/47/65847/images/35/44440335px320x320.jpg
illbruck ME315 - Klebeband F, 60 mm | 398628 | Rolle | schwarz | 60,00 - 150,00 | -40,00 - 100,00 | -10,00 - 40,00 | im Außenbereich nur bei Dachneigungen unter 10° | Spezialfolie mit lösemittelfreier modifizierter Acrylat-Dispersion | ca. 35N/25mm | 12 Monate | 12 Monate | ja (regensicher) | ja | gegeben | sehr anschmiegsam | im Originalgebinde kühl, trocken, frostfrei | ja | https://cdn.ais-online.de/m2/47/65847/images/35/44440335px320x320.jpg
powered by Heinze