## Tremco CPG Germany
Tremco CPG Germany
Name | HAN | Farbton | Länge (mm) | Stärke (mm) | Brandverhalten | Lieferform | Schlagregendichtheit (Pa) | sd-Wert (m) | Temperaturbeständigkeit (°C) | Verarbeitungstemperatur (°C) | Material | Lagerung | Fugendimension | UV-Beständigkeit | Verträglichkeit mit herkömmlichen Baustoffen | Bilder
illbruck ME508 TwinAktiv VV EW 140 mm | 500252 | schwarz | 25.000,00 | 0,60 | E | Rolle | 1.050,00 | 0,40 - 20,00 | -40,00 - 80,00 | -10,00 - 40,00 | feuchtevariabler Folienverbund mit weichem Vlies | trocken, staubfrei und im Originalkarton | EW 140 mm | 9 Monate | gegeben | https://cdn.ais-online.de/m2/47/65847/images/31/44440331px1024x576.jpg
powered by Heinze