## Tremco CPG Germany
Tremco CPG Germany
Name | HAN | Werkstoff | Breite (mm) | Länge (mm) | Brandverhalten | Temperaturbeständigkeit (°C) | Wärmeleitfähigkeit (W/(m*K)) | Beständigkeit | Ausladung in mm | Bilder
illbruck PR008 - Dämmkeil ohne Set |  | Expandiertes Polystyrol (EPS) | 82,00 | 1.200,00 | B1 | -20,00 - 85,00 | 0,03 | übliche Baustoffe, außer Lösemittel, lösemittelhaltige Stoffe und Stoffe, die nicht Polystyrol verträglich sind; im Einzelfall die Verträglichkeit erfragen | 82 mm | https://cdn.ais-online.de/m2/47/65847/images/33/44440333px2304x1536.jpg
illbruck PR008 - Dämmkeil ohne Set, 126 Stück/Paket | 343067 | Expandiertes Polystyrol (EPS) | 82,00 | 1.200,00 | B1 | -20,00 - 85,00 | 0,03 | übliche Baustoffe, außer Lösemittel, lösemittelhaltige Stoffe und Stoffe, die nicht Polystyrol verträglich sind; im Einzelfall die Verträglichkeit erfragen | 82 mm | https://cdn.ais-online.de/m2/47/65847/images/33/44440333px2304x1536.jpg
illbruck PR008 - Dämmkeil ohne Set, 28 Stück/Paket | 343069 | Expandiertes Polystyrol (EPS) | 82,00 | 1.200,00 | B1 | -20,00 - 85,00 | 0,03 | übliche Baustoffe, außer Lösemittel, lösemittelhaltige Stoffe und Stoffe, die nicht Polystyrol verträglich sind; im Einzelfall die Verträglichkeit erfragen | 82 mm | https://cdn.ais-online.de/m2/47/65847/images/33/44440333px2304x1536.jpg
illbruck PR008 - Dämmkeil ohne Set, 4 Stück/Paket | 343068 | Expandiertes Polystyrol (EPS) | 82,00 | 1.200,00 | B1 | -20,00 - 85,00 | 0,03 | übliche Baustoffe, außer Lösemittel, lösemittelhaltige Stoffe und Stoffe, die nicht Polystyrol verträglich sind; im Einzelfall die Verträglichkeit erfragen | 82 mm | https://cdn.ais-online.de/m2/47/65847/images/33/44440333px2304x1536.jpg
powered by Heinze