## Tremco CPG Germany
Tremco CPG Germany
Name | HAN | Werkstoff | Breite (mm) | Länge (mm) | Brandverhalten | Temperaturbeständigkeit (°C) | Wärmeleitfähigkeit (W/(m*K)) | Beständigkeit | Ausladung in mm | Bilder
illbruck PR012 - Dämmblock |  | Expandiertes Polystyrol (EPS) | 70,00 | 1.000,00 | B1 | -20,00 - 85,00 | 0,03 | übliche Baustoffe, außer Lösemittel, lösemittelhaltige Stoffe und Stoffe, die nicht Polystyrol verträglich sind; im Einzelfall die Verträglichkeit erfragen | 90 mm, 70 mm, 130 mm, 110 mm, 150 mm | https://cdn.ais-online.de/m2/47/65847/images/11/44440311px827x1181.jpg
illbruck PR012 - Dämmblock, passend für PR010 120 mm | 399009 | Expandiertes Polystyrol (EPS) | 70,00 | 1.000,00 | B1 | -20,00 - 85,00 | 0,03 | übliche Baustoffe, außer Lösemittel, lösemittelhaltige Stoffe und Stoffe, die nicht Polystyrol verträglich sind; im Einzelfall die Verträglichkeit erfragen | 90 mm, 70 mm, 130 mm, 110 mm, 150 mm | https://cdn.ais-online.de/m2/47/65847/images/11/44440311px827x1181.jpg
illbruck PR012 - Dämmblock, passend für PR010 140 mm | 397418 | Expandiertes Polystyrol (EPS) | 70,00 | 1.000,00 | B1 | -20,00 - 85,00 | 0,03 | übliche Baustoffe, außer Lösemittel, lösemittelhaltige Stoffe und Stoffe, die nicht Polystyrol verträglich sind; im Einzelfall die Verträglichkeit erfragen | 90 mm, 70 mm, 130 mm, 110 mm, 150 mm | https://cdn.ais-online.de/m2/47/65847/images/11/44440311px827x1181.jpg
illbruck PR012 - Dämmblock, passend für PR010 160 mm | 397419 | Expandiertes Polystyrol (EPS) | 70,00 | 1.000,00 | B1 | -20,00 - 85,00 | 0,03 | übliche Baustoffe, außer Lösemittel, lösemittelhaltige Stoffe und Stoffe, die nicht Polystyrol verträglich sind; im Einzelfall die Verträglichkeit erfragen | 90 mm, 70 mm, 130 mm, 110 mm, 150 mm | https://cdn.ais-online.de/m2/47/65847/images/11/44440311px827x1181.jpg
illbruck PR012 - Dämmblock, passend für PR010 180 mm | 397420 | Expandiertes Polystyrol (EPS) | 70,00 | 1.000,00 | B1 | -20,00 - 85,00 | 0,03 | übliche Baustoffe, außer Lösemittel, lösemittelhaltige Stoffe und Stoffe, die nicht Polystyrol verträglich sind; im Einzelfall die Verträglichkeit erfragen | 90 mm, 70 mm, 130 mm, 110 mm, 150 mm | https://cdn.ais-online.de/m2/47/65847/images/11/44440311px827x1181.jpg
illbruck PR012 - Dämmblock, passend für PR010 200 mm | 397421 | Expandiertes Polystyrol (EPS) | 70,00 | 1.000,00 | B1 | -20,00 - 85,00 | 0,03 | übliche Baustoffe, außer Lösemittel, lösemittelhaltige Stoffe und Stoffe, die nicht Polystyrol verträglich sind; im Einzelfall die Verträglichkeit erfragen | 90 mm, 70 mm, 130 mm, 110 mm, 150 mm | https://cdn.ais-online.de/m2/47/65847/images/11/44440311px827x1181.jpg
powered by Heinze