## Tremco CPG Germany
Tremco CPG Germany
Name | HAN | Werkstoff | Temperaturbeständigkeit (°C) | Material | Verarbeitungsviskosität | Hautbildungszeit | Durchhärtungsgeschwindigkeit | Volumenschwund | Modul bei 25% Dehnung | Modul bei 100% Dehnung | Reißfestigkeit | Bruchdehnung | Shore-A-Härte | Weitere Eigenschaften | Lieferung | Zusatzgarantie | Bilder
illbruck SP340 - Soforthaft-Kleber | 391272 | Silanmodifiziertes Polymer (SMP) | -40,00 - 90,00 | Feuchtigkeitshärtender, elastischer 1K-Klebstoff auf Hybridpolymer-Basis | standfest | ca. 10 min. | ca. 2,8 mm/1. Tag | 0,025 | 0.8 N/mm^2 | 1.7 N/mm^2 | ca. 2.8 N/mm^2 | ca. 350% | ca. 50° | isocyanatfrei, sehr hohe Anfangsklebkraft, primerlose Haftung auf vielen Substraten, sehr gute mechanische Festigkeit | incl. 3 Düsen für Schlauchbeutel pro Karton - weitere Düsen auf Anfrage bestellbar | 10 Jahre im illbruck i3-System | https://cdn.ais-online.de/m2/47/65847/images/45/44440345px4724x2520.jpg
powered by Heinze