## Tremco CPG Germany
Tremco CPG Germany
Name | HAN | Dichtheit | Farbton | Werkstoff | Brandverhalten | Diffusionsverhalten | Komprimierbarkeit | Lieferform | Breite Fuge (mm) | Schlagregendichtheit (Pa) | Temperaturbeständigkeit (°C) | Wärmeleitfähigkeit (W/(m*K)) | Material | UV-Beständigkeit | Lagerung | Weitere Eigenschaften | Verträglichkeit mit herkömmlichen Baustoffen | Zusatzgarantie | Breite Fuge (mm) nach Einsatzbereich | Bilder
illbruck TP652 - illmod trioplex+ Multifunktionsdichtungsband |  | luftdicht | anthrazit, grau | Polyurethan (PUR) | B1 | diffusionsoffen | vorkomprimiert | Rolle | 4,00 - 66,00 | 600,00 | -30,00 - 80,00 | 0,04 - 0,05 | Offenzelliger Polyurethan-Weichschaumstoff, imprägniert | dauerhaft im Anwendungsbereich für freie Bewitterung, bedingt bei verdecktem Einbau bis zu 3 Monaten (dann muss Band konstruktiv vor direkter Bewitterung geschützt werden), als Wärmedämmung nicht UV-beständig (Band muss konstruktiv von beiden Seiten überdeckt werden) | bei einer Temperatur zwischen +1 °C und +20 °C | optimale Wärmedämmung und Schallschutz der Anschlussfuge, starke Klebkraft – bei jedem Wetter verarbeitbar, reißfester Folienliner für zügiges Arbeiten, RAL-Prinzip "innen dichter als außen" durch mehr Schaum innen - hohe Sicherheit, nachgewiesene Passivhaustauglichkeit | gegeben, bei Produkten mit Lösungsmitteln oder Weichmachern Verträglichkeitstest durchführen | 10 Jahre im illbruck i3-System | Passivhaus, freie Bewitterung: 8-15, Neubau, freie Bewitterung: 8-18, Sanierung, verdeckter Einbau: 8-21, Wärmedämmung: 33, Passivhaus, freie Bewitterung: 10-20, Neubau, freie Bewitterung: 10-24, Sanierung, verdeckter Einbau: 10-28, Wärmedämmung: 45, Passivhaus, freie Bewitterung: 6-10, Neubau, freie Bewitterung: 6-12, Sanierung, verdeckter Einbau: 6-14, Wärmedämmung: 22, Passivhaus, freie Bewitterung: 4-7, Neubau, freie Bewitterung: 4-8, Sanierung, verdeckter Einbau: 4-9, Wärmedämmung: 15, Passivhaus, freie Bewitterung: 15-30, Neubau, freie Bewitterung: 15-36, Sanierung, verdeckter Einbau: 15-42, Wärmedämmung: 66 | https://cdn.ais-online.de/m2/47/65847/images/21/44440321px500x500.jpg
illbruck TP652 - illmod trioplex+ (Einzelverpackung), M, 66 mm Fugentiefe | 390305 | luftdicht | anthrazit, grau | Polyurethan (PUR) | B1 | diffusionsoffen | vorkomprimiert | Rolle | 4,00 - 66,00 | 600,00 | -30,00 - 80,00 | 0,04 - 0,05 | Offenzelliger Polyurethan-Weichschaumstoff, imprägniert | dauerhaft im Anwendungsbereich für freie Bewitterung, bedingt bei verdecktem Einbau bis zu 3 Monaten (dann muss Band konstruktiv vor direkter Bewitterung geschützt werden), als Wärmedämmung nicht UV-beständig (Band muss konstruktiv von beiden Seiten überdeckt werden) | bei einer Temperatur zwischen +1 °C und +20 °C | optimale Wärmedämmung und Schallschutz der Anschlussfuge, starke Klebkraft – bei jedem Wetter verarbeitbar, reißfester Folienliner für zügiges Arbeiten, RAL-Prinzip "innen dichter als außen" durch mehr Schaum innen - hohe Sicherheit, nachgewiesene Passivhaustauglichkeit | gegeben, bei Produkten mit Lösungsmitteln oder Weichmachern Verträglichkeitstest durchführen | 10 Jahre im illbruck i3-System | Passivhaus, freie Bewitterung: 8-15, Neubau, freie Bewitterung: 8-18, Sanierung, verdeckter Einbau: 8-21, Wärmedämmung: 33, Passivhaus, freie Bewitterung: 10-20, Neubau, freie Bewitterung: 10-24, Sanierung, verdeckter Einbau: 10-28, Wärmedämmung: 45, Passivhaus, freie Bewitterung: 6-10, Neubau, freie Bewitterung: 6-12, Sanierung, verdeckter Einbau: 6-14, Wärmedämmung: 22, Passivhaus, freie Bewitterung: 4-7, Neubau, freie Bewitterung: 4-8, Sanierung, verdeckter Einbau: 4-9, Wärmedämmung: 15, Passivhaus, freie Bewitterung: 15-30, Neubau, freie Bewitterung: 15-36, Sanierung, verdeckter Einbau: 15-42, Wärmedämmung: 66 | https://cdn.ais-online.de/m2/47/65847/images/21/44440321px500x500.jpg
illbruck TP652 - illmod trioplex+ (Einzelverpackung), M, 77 mm Fugentiefe | 390306 | luftdicht | anthrazit, grau | Polyurethan (PUR) | B1 | diffusionsoffen | vorkomprimiert | Rolle | 4,00 - 66,00 | 600,00 | -30,00 - 80,00 | 0,04 - 0,05 | Offenzelliger Polyurethan-Weichschaumstoff, imprägniert | dauerhaft im Anwendungsbereich für freie Bewitterung, bedingt bei verdecktem Einbau bis zu 3 Monaten (dann muss Band konstruktiv vor direkter Bewitterung geschützt werden), als Wärmedämmung nicht UV-beständig (Band muss konstruktiv von beiden Seiten überdeckt werden) | bei einer Temperatur zwischen +1 °C und +20 °C | optimale Wärmedämmung und Schallschutz der Anschlussfuge, starke Klebkraft – bei jedem Wetter verarbeitbar, reißfester Folienliner für zügiges Arbeiten, RAL-Prinzip "innen dichter als außen" durch mehr Schaum innen - hohe Sicherheit, nachgewiesene Passivhaustauglichkeit | gegeben, bei Produkten mit Lösungsmitteln oder Weichmachern Verträglichkeitstest durchführen | 10 Jahre im illbruck i3-System | Passivhaus, freie Bewitterung: 8-15, Neubau, freie Bewitterung: 8-18, Sanierung, verdeckter Einbau: 8-21, Wärmedämmung: 33, Passivhaus, freie Bewitterung: 10-20, Neubau, freie Bewitterung: 10-24, Sanierung, verdeckter Einbau: 10-28, Wärmedämmung: 45, Passivhaus, freie Bewitterung: 6-10, Neubau, freie Bewitterung: 6-12, Sanierung, verdeckter Einbau: 6-14, Wärmedämmung: 22, Passivhaus, freie Bewitterung: 4-7, Neubau, freie Bewitterung: 4-8, Sanierung, verdeckter Einbau: 4-9, Wärmedämmung: 15, Passivhaus, freie Bewitterung: 15-30, Neubau, freie Bewitterung: 15-36, Sanierung, verdeckter Einbau: 15-42, Wärmedämmung: 66 | https://cdn.ais-online.de/m2/47/65847/images/21/44440321px500x500.jpg
illbruck TP652 - illmod trioplex+ (Einzelverpackung), M, 88 mm Fugentiefe | 390307 | luftdicht | anthrazit, grau | Polyurethan (PUR) | B1 | diffusionsoffen | vorkomprimiert | Rolle | 4,00 - 66,00 | 600,00 | -30,00 - 80,00 | 0,04 - 0,05 | Offenzelliger Polyurethan-Weichschaumstoff, imprägniert | dauerhaft im Anwendungsbereich für freie Bewitterung, bedingt bei verdecktem Einbau bis zu 3 Monaten (dann muss Band konstruktiv vor direkter Bewitterung geschützt werden), als Wärmedämmung nicht UV-beständig (Band muss konstruktiv von beiden Seiten überdeckt werden) | bei einer Temperatur zwischen +1 °C und +20 °C | optimale Wärmedämmung und Schallschutz der Anschlussfuge, starke Klebkraft – bei jedem Wetter verarbeitbar, reißfester Folienliner für zügiges Arbeiten, RAL-Prinzip "innen dichter als außen" durch mehr Schaum innen - hohe Sicherheit, nachgewiesene Passivhaustauglichkeit | gegeben, bei Produkten mit Lösungsmitteln oder Weichmachern Verträglichkeitstest durchführen | 10 Jahre im illbruck i3-System | Passivhaus, freie Bewitterung: 8-15, Neubau, freie Bewitterung: 8-18, Sanierung, verdeckter Einbau: 8-21, Wärmedämmung: 33, Passivhaus, freie Bewitterung: 10-20, Neubau, freie Bewitterung: 10-24, Sanierung, verdeckter Einbau: 10-28, Wärmedämmung: 45, Passivhaus, freie Bewitterung: 6-10, Neubau, freie Bewitterung: 6-12, Sanierung, verdeckter Einbau: 6-14, Wärmedämmung: 22, Passivhaus, freie Bewitterung: 4-7, Neubau, freie Bewitterung: 4-8, Sanierung, verdeckter Einbau: 4-9, Wärmedämmung: 15, Passivhaus, freie Bewitterung: 15-30, Neubau, freie Bewitterung: 15-36, Sanierung, verdeckter Einbau: 15-42, Wärmedämmung: 66 | https://cdn.ais-online.de/m2/47/65847/images/21/44440321px500x500.jpg
illbruck TP652 - illmod trioplex+, L, 58 mm Fugentiefe | 311619 | luftdicht | anthrazit, grau | Polyurethan (PUR) | B1 | diffusionsoffen | vorkomprimiert | Rolle | 4,00 - 66,00 | 600,00 | -30,00 - 80,00 | 0,04 - 0,05 | Offenzelliger Polyurethan-Weichschaumstoff, imprägniert | dauerhaft im Anwendungsbereich für freie Bewitterung, bedingt bei verdecktem Einbau bis zu 3 Monaten (dann muss Band konstruktiv vor direkter Bewitterung geschützt werden), als Wärmedämmung nicht UV-beständig (Band muss konstruktiv von beiden Seiten überdeckt werden) | bei einer Temperatur zwischen +1 °C und +20 °C | optimale Wärmedämmung und Schallschutz der Anschlussfuge, starke Klebkraft – bei jedem Wetter verarbeitbar, reißfester Folienliner für zügiges Arbeiten, RAL-Prinzip "innen dichter als außen" durch mehr Schaum innen - hohe Sicherheit, nachgewiesene Passivhaustauglichkeit | gegeben, bei Produkten mit Lösungsmitteln oder Weichmachern Verträglichkeitstest durchführen | 10 Jahre im illbruck i3-System | Passivhaus, freie Bewitterung: 8-15, Neubau, freie Bewitterung: 8-18, Sanierung, verdeckter Einbau: 8-21, Wärmedämmung: 33, Passivhaus, freie Bewitterung: 10-20, Neubau, freie Bewitterung: 10-24, Sanierung, verdeckter Einbau: 10-28, Wärmedämmung: 45, Passivhaus, freie Bewitterung: 6-10, Neubau, freie Bewitterung: 6-12, Sanierung, verdeckter Einbau: 6-14, Wärmedämmung: 22, Passivhaus, freie Bewitterung: 4-7, Neubau, freie Bewitterung: 4-8, Sanierung, verdeckter Einbau: 4-9, Wärmedämmung: 15, Passivhaus, freie Bewitterung: 15-30, Neubau, freie Bewitterung: 15-36, Sanierung, verdeckter Einbau: 15-42, Wärmedämmung: 66 | https://cdn.ais-online.de/m2/47/65847/images/21/44440321px500x500.jpg
illbruck TP652 - illmod trioplex+, L, 66 mm Fugentiefe | 311620 | luftdicht | anthrazit, grau | Polyurethan (PUR) | B1 | diffusionsoffen | vorkomprimiert | Rolle | 4,00 - 66,00 | 600,00 | -30,00 - 80,00 | 0,04 - 0,05 | Offenzelliger Polyurethan-Weichschaumstoff, imprägniert | dauerhaft im Anwendungsbereich für freie Bewitterung, bedingt bei verdecktem Einbau bis zu 3 Monaten (dann muss Band konstruktiv vor direkter Bewitterung geschützt werden), als Wärmedämmung nicht UV-beständig (Band muss konstruktiv von beiden Seiten überdeckt werden) | bei einer Temperatur zwischen +1 °C und +20 °C | optimale Wärmedämmung und Schallschutz der Anschlussfuge, starke Klebkraft – bei jedem Wetter verarbeitbar, reißfester Folienliner für zügiges Arbeiten, RAL-Prinzip "innen dichter als außen" durch mehr Schaum innen - hohe Sicherheit, nachgewiesene Passivhaustauglichkeit | gegeben, bei Produkten mit Lösungsmitteln oder Weichmachern Verträglichkeitstest durchführen | 10 Jahre im illbruck i3-System | Passivhaus, freie Bewitterung: 8-15, Neubau, freie Bewitterung: 8-18, Sanierung, verdeckter Einbau: 8-21, Wärmedämmung: 33, Passivhaus, freie Bewitterung: 10-20, Neubau, freie Bewitterung: 10-24, Sanierung, verdeckter Einbau: 10-28, Wärmedämmung: 45, Passivhaus, freie Bewitterung: 6-10, Neubau, freie Bewitterung: 6-12, Sanierung, verdeckter Einbau: 6-14, Wärmedämmung: 22, Passivhaus, freie Bewitterung: 4-7, Neubau, freie Bewitterung: 4-8, Sanierung, verdeckter Einbau: 4-9, Wärmedämmung: 15, Passivhaus, freie Bewitterung: 15-30, Neubau, freie Bewitterung: 15-36, Sanierung, verdeckter Einbau: 15-42, Wärmedämmung: 66 | https://cdn.ais-online.de/m2/47/65847/images/21/44440321px500x500.jpg
illbruck TP652 - illmod trioplex+, L, 72 mm Fugentiefe | 318087 | luftdicht | anthrazit, grau | Polyurethan (PUR) | B1 | diffusionsoffen | vorkomprimiert | Rolle | 4,00 - 66,00 | 600,00 | -30,00 - 80,00 | 0,04 - 0,05 | Offenzelliger Polyurethan-Weichschaumstoff, imprägniert | dauerhaft im Anwendungsbereich für freie Bewitterung, bedingt bei verdecktem Einbau bis zu 3 Monaten (dann muss Band konstruktiv vor direkter Bewitterung geschützt werden), als Wärmedämmung nicht UV-beständig (Band muss konstruktiv von beiden Seiten überdeckt werden) | bei einer Temperatur zwischen +1 °C und +20 °C | optimale Wärmedämmung und Schallschutz der Anschlussfuge, starke Klebkraft – bei jedem Wetter verarbeitbar, reißfester Folienliner für zügiges Arbeiten, RAL-Prinzip "innen dichter als außen" durch mehr Schaum innen - hohe Sicherheit, nachgewiesene Passivhaustauglichkeit | gegeben, bei Produkten mit Lösungsmitteln oder Weichmachern Verträglichkeitstest durchführen | 10 Jahre im illbruck i3-System | Passivhaus, freie Bewitterung: 8-15, Neubau, freie Bewitterung: 8-18, Sanierung, verdeckter Einbau: 8-21, Wärmedämmung: 33, Passivhaus, freie Bewitterung: 10-20, Neubau, freie Bewitterung: 10-24, Sanierung, verdeckter Einbau: 10-28, Wärmedämmung: 45, Passivhaus, freie Bewitterung: 6-10, Neubau, freie Bewitterung: 6-12, Sanierung, verdeckter Einbau: 6-14, Wärmedämmung: 22, Passivhaus, freie Bewitterung: 4-7, Neubau, freie Bewitterung: 4-8, Sanierung, verdeckter Einbau: 4-9, Wärmedämmung: 15, Passivhaus, freie Bewitterung: 15-30, Neubau, freie Bewitterung: 15-36, Sanierung, verdeckter Einbau: 15-42, Wärmedämmung: 66 | https://cdn.ais-online.de/m2/47/65847/images/21/44440321px500x500.jpg
illbruck TP652 - illmod trioplex+, L, 77 mm Fugentiefe | 311621 | luftdicht | anthrazit, grau | Polyurethan (PUR) | B1 | diffusionsoffen | vorkomprimiert | Rolle | 4,00 - 66,00 | 600,00 | -30,00 - 80,00 | 0,04 - 0,05 | Offenzelliger Polyurethan-Weichschaumstoff, imprägniert | dauerhaft im Anwendungsbereich für freie Bewitterung, bedingt bei verdecktem Einbau bis zu 3 Monaten (dann muss Band konstruktiv vor direkter Bewitterung geschützt werden), als Wärmedämmung nicht UV-beständig (Band muss konstruktiv von beiden Seiten überdeckt werden) | bei einer Temperatur zwischen +1 °C und +20 °C | optimale Wärmedämmung und Schallschutz der Anschlussfuge, starke Klebkraft – bei jedem Wetter verarbeitbar, reißfester Folienliner für zügiges Arbeiten, RAL-Prinzip "innen dichter als außen" durch mehr Schaum innen - hohe Sicherheit, nachgewiesene Passivhaustauglichkeit | gegeben, bei Produkten mit Lösungsmitteln oder Weichmachern Verträglichkeitstest durchführen | 10 Jahre im illbruck i3-System | Passivhaus, freie Bewitterung: 8-15, Neubau, freie Bewitterung: 8-18, Sanierung, verdeckter Einbau: 8-21, Wärmedämmung: 33, Passivhaus, freie Bewitterung: 10-20, Neubau, freie Bewitterung: 10-24, Sanierung, verdeckter Einbau: 10-28, Wärmedämmung: 45, Passivhaus, freie Bewitterung: 6-10, Neubau, freie Bewitterung: 6-12, Sanierung, verdeckter Einbau: 6-14, Wärmedämmung: 22, Passivhaus, freie Bewitterung: 4-7, Neubau, freie Bewitterung: 4-8, Sanierung, verdeckter Einbau: 4-9, Wärmedämmung: 15, Passivhaus, freie Bewitterung: 15-30, Neubau, freie Bewitterung: 15-36, Sanierung, verdeckter Einbau: 15-42, Wärmedämmung: 66 | https://cdn.ais-online.de/m2/47/65847/images/21/44440321px500x500.jpg
illbruck TP652 - illmod trioplex+, L, 83 mm Fugentiefe | 318083 | luftdicht | anthrazit, grau | Polyurethan (PUR) | B1 | diffusionsoffen | vorkomprimiert | Rolle | 4,00 - 66,00 | 600,00 | -30,00 - 80,00 | 0,04 - 0,05 | Offenzelliger Polyurethan-Weichschaumstoff, imprägniert | dauerhaft im Anwendungsbereich für freie Bewitterung, bedingt bei verdecktem Einbau bis zu 3 Monaten (dann muss Band konstruktiv vor direkter Bewitterung geschützt werden), als Wärmedämmung nicht UV-beständig (Band muss konstruktiv von beiden Seiten überdeckt werden) | bei einer Temperatur zwischen +1 °C und +20 °C | optimale Wärmedämmung und Schallschutz der Anschlussfuge, starke Klebkraft – bei jedem Wetter verarbeitbar, reißfester Folienliner für zügiges Arbeiten, RAL-Prinzip "innen dichter als außen" durch mehr Schaum innen - hohe Sicherheit, nachgewiesene Passivhaustauglichkeit | gegeben, bei Produkten mit Lösungsmitteln oder Weichmachern Verträglichkeitstest durchführen | 10 Jahre im illbruck i3-System | Passivhaus, freie Bewitterung: 8-15, Neubau, freie Bewitterung: 8-18, Sanierung, verdeckter Einbau: 8-21, Wärmedämmung: 33, Passivhaus, freie Bewitterung: 10-20, Neubau, freie Bewitterung: 10-24, Sanierung, verdeckter Einbau: 10-28, Wärmedämmung: 45, Passivhaus, freie Bewitterung: 6-10, Neubau, freie Bewitterung: 6-12, Sanierung, verdeckter Einbau: 6-14, Wärmedämmung: 22, Passivhaus, freie Bewitterung: 4-7, Neubau, freie Bewitterung: 4-8, Sanierung, verdeckter Einbau: 4-9, Wärmedämmung: 15, Passivhaus, freie Bewitterung: 15-30, Neubau, freie Bewitterung: 15-36, Sanierung, verdeckter Einbau: 15-42, Wärmedämmung: 66 | https://cdn.ais-online.de/m2/47/65847/images/21/44440321px500x500.jpg
illbruck TP652 - illmod trioplex+, L, 88 mm Fugentiefe | 311622 | luftdicht | anthrazit, grau | Polyurethan (PUR) | B1 | diffusionsoffen | vorkomprimiert | Rolle | 4,00 - 66,00 | 600,00 | -30,00 - 80,00 | 0,04 - 0,05 | Offenzelliger Polyurethan-Weichschaumstoff, imprägniert | dauerhaft im Anwendungsbereich für freie Bewitterung, bedingt bei verdecktem Einbau bis zu 3 Monaten (dann muss Band konstruktiv vor direkter Bewitterung geschützt werden), als Wärmedämmung nicht UV-beständig (Band muss konstruktiv von beiden Seiten überdeckt werden) | bei einer Temperatur zwischen +1 °C und +20 °C | optimale Wärmedämmung und Schallschutz der Anschlussfuge, starke Klebkraft – bei jedem Wetter verarbeitbar, reißfester Folienliner für zügiges Arbeiten, RAL-Prinzip "innen dichter als außen" durch mehr Schaum innen - hohe Sicherheit, nachgewiesene Passivhaustauglichkeit | gegeben, bei Produkten mit Lösungsmitteln oder Weichmachern Verträglichkeitstest durchführen | 10 Jahre im illbruck i3-System | Passivhaus, freie Bewitterung: 8-15, Neubau, freie Bewitterung: 8-18, Sanierung, verdeckter Einbau: 8-21, Wärmedämmung: 33, Passivhaus, freie Bewitterung: 10-20, Neubau, freie Bewitterung: 10-24, Sanierung, verdeckter Einbau: 10-28, Wärmedämmung: 45, Passivhaus, freie Bewitterung: 6-10, Neubau, freie Bewitterung: 6-12, Sanierung, verdeckter Einbau: 6-14, Wärmedämmung: 22, Passivhaus, freie Bewitterung: 4-7, Neubau, freie Bewitterung: 4-8, Sanierung, verdeckter Einbau: 4-9, Wärmedämmung: 15, Passivhaus, freie Bewitterung: 15-30, Neubau, freie Bewitterung: 15-36, Sanierung, verdeckter Einbau: 15-42, Wärmedämmung: 66 | https://cdn.ais-online.de/m2/47/65847/images/21/44440321px500x500.jpg
illbruck TP652 - illmod trioplex+, M, 58 mm Fugentiefe | 311615 | luftdicht | anthrazit, grau | Polyurethan (PUR) | B1 | diffusionsoffen | vorkomprimiert | Rolle | 4,00 - 66,00 | 600,00 | -30,00 - 80,00 | 0,04 - 0,05 | Offenzelliger Polyurethan-Weichschaumstoff, imprägniert | dauerhaft im Anwendungsbereich für freie Bewitterung, bedingt bei verdecktem Einbau bis zu 3 Monaten (dann muss Band konstruktiv vor direkter Bewitterung geschützt werden), als Wärmedämmung nicht UV-beständig (Band muss konstruktiv von beiden Seiten überdeckt werden) | bei einer Temperatur zwischen +1 °C und +20 °C | optimale Wärmedämmung und Schallschutz der Anschlussfuge, starke Klebkraft – bei jedem Wetter verarbeitbar, reißfester Folienliner für zügiges Arbeiten, RAL-Prinzip "innen dichter als außen" durch mehr Schaum innen - hohe Sicherheit, nachgewiesene Passivhaustauglichkeit | gegeben, bei Produkten mit Lösungsmitteln oder Weichmachern Verträglichkeitstest durchführen | 10 Jahre im illbruck i3-System | Passivhaus, freie Bewitterung: 8-15, Neubau, freie Bewitterung: 8-18, Sanierung, verdeckter Einbau: 8-21, Wärmedämmung: 33, Passivhaus, freie Bewitterung: 10-20, Neubau, freie Bewitterung: 10-24, Sanierung, verdeckter Einbau: 10-28, Wärmedämmung: 45, Passivhaus, freie Bewitterung: 6-10, Neubau, freie Bewitterung: 6-12, Sanierung, verdeckter Einbau: 6-14, Wärmedämmung: 22, Passivhaus, freie Bewitterung: 4-7, Neubau, freie Bewitterung: 4-8, Sanierung, verdeckter Einbau: 4-9, Wärmedämmung: 15, Passivhaus, freie Bewitterung: 15-30, Neubau, freie Bewitterung: 15-36, Sanierung, verdeckter Einbau: 15-42, Wärmedämmung: 66 | https://cdn.ais-online.de/m2/47/65847/images/21/44440321px500x500.jpg
illbruck TP652 - illmod trioplex+, M, 66 mm Fugentiefe | 311616 | luftdicht | anthrazit, grau | Polyurethan (PUR) | B1 | diffusionsoffen | vorkomprimiert | Rolle | 4,00 - 66,00 | 600,00 | -30,00 - 80,00 | 0,04 - 0,05 | Offenzelliger Polyurethan-Weichschaumstoff, imprägniert | dauerhaft im Anwendungsbereich für freie Bewitterung, bedingt bei verdecktem Einbau bis zu 3 Monaten (dann muss Band konstruktiv vor direkter Bewitterung geschützt werden), als Wärmedämmung nicht UV-beständig (Band muss konstruktiv von beiden Seiten überdeckt werden) | bei einer Temperatur zwischen +1 °C und +20 °C | optimale Wärmedämmung und Schallschutz der Anschlussfuge, starke Klebkraft – bei jedem Wetter verarbeitbar, reißfester Folienliner für zügiges Arbeiten, RAL-Prinzip "innen dichter als außen" durch mehr Schaum innen - hohe Sicherheit, nachgewiesene Passivhaustauglichkeit | gegeben, bei Produkten mit Lösungsmitteln oder Weichmachern Verträglichkeitstest durchführen | 10 Jahre im illbruck i3-System | Passivhaus, freie Bewitterung: 8-15, Neubau, freie Bewitterung: 8-18, Sanierung, verdeckter Einbau: 8-21, Wärmedämmung: 33, Passivhaus, freie Bewitterung: 10-20, Neubau, freie Bewitterung: 10-24, Sanierung, verdeckter Einbau: 10-28, Wärmedämmung: 45, Passivhaus, freie Bewitterung: 6-10, Neubau, freie Bewitterung: 6-12, Sanierung, verdeckter Einbau: 6-14, Wärmedämmung: 22, Passivhaus, freie Bewitterung: 4-7, Neubau, freie Bewitterung: 4-8, Sanierung, verdeckter Einbau: 4-9, Wärmedämmung: 15, Passivhaus, freie Bewitterung: 15-30, Neubau, freie Bewitterung: 15-36, Sanierung, verdeckter Einbau: 15-42, Wärmedämmung: 66 | https://cdn.ais-online.de/m2/47/65847/images/21/44440321px500x500.jpg
illbruck TP652 - illmod trioplex+, M, 72 mm Fugentiefe | 318086 | luftdicht | anthrazit, grau | Polyurethan (PUR) | B1 | diffusionsoffen | vorkomprimiert | Rolle | 4,00 - 66,00 | 600,00 | -30,00 - 80,00 | 0,04 - 0,05 | Offenzelliger Polyurethan-Weichschaumstoff, imprägniert | dauerhaft im Anwendungsbereich für freie Bewitterung, bedingt bei verdecktem Einbau bis zu 3 Monaten (dann muss Band konstruktiv vor direkter Bewitterung geschützt werden), als Wärmedämmung nicht UV-beständig (Band muss konstruktiv von beiden Seiten überdeckt werden) | bei einer Temperatur zwischen +1 °C und +20 °C | optimale Wärmedämmung und Schallschutz der Anschlussfuge, starke Klebkraft – bei jedem Wetter verarbeitbar, reißfester Folienliner für zügiges Arbeiten, RAL-Prinzip "innen dichter als außen" durch mehr Schaum innen - hohe Sicherheit, nachgewiesene Passivhaustauglichkeit | gegeben, bei Produkten mit Lösungsmitteln oder Weichmachern Verträglichkeitstest durchführen | 10 Jahre im illbruck i3-System | Passivhaus, freie Bewitterung: 8-15, Neubau, freie Bewitterung: 8-18, Sanierung, verdeckter Einbau: 8-21, Wärmedämmung: 33, Passivhaus, freie Bewitterung: 10-20, Neubau, freie Bewitterung: 10-24, Sanierung, verdeckter Einbau: 10-28, Wärmedämmung: 45, Passivhaus, freie Bewitterung: 6-10, Neubau, freie Bewitterung: 6-12, Sanierung, verdeckter Einbau: 6-14, Wärmedämmung: 22, Passivhaus, freie Bewitterung: 4-7, Neubau, freie Bewitterung: 4-8, Sanierung, verdeckter Einbau: 4-9, Wärmedämmung: 15, Passivhaus, freie Bewitterung: 15-30, Neubau, freie Bewitterung: 15-36, Sanierung, verdeckter Einbau: 15-42, Wärmedämmung: 66 | https://cdn.ais-online.de/m2/47/65847/images/21/44440321px500x500.jpg
illbruck TP652 - illmod trioplex+, M, 77 mm Fugentiefe | 311617 | luftdicht | anthrazit, grau | Polyurethan (PUR) | B1 | diffusionsoffen | vorkomprimiert | Rolle | 4,00 - 66,00 | 600,00 | -30,00 - 80,00 | 0,04 - 0,05 | Offenzelliger Polyurethan-Weichschaumstoff, imprägniert | dauerhaft im Anwendungsbereich für freie Bewitterung, bedingt bei verdecktem Einbau bis zu 3 Monaten (dann muss Band konstruktiv vor direkter Bewitterung geschützt werden), als Wärmedämmung nicht UV-beständig (Band muss konstruktiv von beiden Seiten überdeckt werden) | bei einer Temperatur zwischen +1 °C und +20 °C | optimale Wärmedämmung und Schallschutz der Anschlussfuge, starke Klebkraft – bei jedem Wetter verarbeitbar, reißfester Folienliner für zügiges Arbeiten, RAL-Prinzip "innen dichter als außen" durch mehr Schaum innen - hohe Sicherheit, nachgewiesene Passivhaustauglichkeit | gegeben, bei Produkten mit Lösungsmitteln oder Weichmachern Verträglichkeitstest durchführen | 10 Jahre im illbruck i3-System | Passivhaus, freie Bewitterung: 8-15, Neubau, freie Bewitterung: 8-18, Sanierung, verdeckter Einbau: 8-21, Wärmedämmung: 33, Passivhaus, freie Bewitterung: 10-20, Neubau, freie Bewitterung: 10-24, Sanierung, verdeckter Einbau: 10-28, Wärmedämmung: 45, Passivhaus, freie Bewitterung: 6-10, Neubau, freie Bewitterung: 6-12, Sanierung, verdeckter Einbau: 6-14, Wärmedämmung: 22, Passivhaus, freie Bewitterung: 4-7, Neubau, freie Bewitterung: 4-8, Sanierung, verdeckter Einbau: 4-9, Wärmedämmung: 15, Passivhaus, freie Bewitterung: 15-30, Neubau, freie Bewitterung: 15-36, Sanierung, verdeckter Einbau: 15-42, Wärmedämmung: 66 | https://cdn.ais-online.de/m2/47/65847/images/21/44440321px500x500.jpg
illbruck TP652 - illmod trioplex+, M, 83 mm Fugentiefe | 318082 | luftdicht | anthrazit, grau | Polyurethan (PUR) | B1 | diffusionsoffen | vorkomprimiert | Rolle | 4,00 - 66,00 | 600,00 | -30,00 - 80,00 | 0,04 - 0,05 | Offenzelliger Polyurethan-Weichschaumstoff, imprägniert | dauerhaft im Anwendungsbereich für freie Bewitterung, bedingt bei verdecktem Einbau bis zu 3 Monaten (dann muss Band konstruktiv vor direkter Bewitterung geschützt werden), als Wärmedämmung nicht UV-beständig (Band muss konstruktiv von beiden Seiten überdeckt werden) | bei einer Temperatur zwischen +1 °C und +20 °C | optimale Wärmedämmung und Schallschutz der Anschlussfuge, starke Klebkraft – bei jedem Wetter verarbeitbar, reißfester Folienliner für zügiges Arbeiten, RAL-Prinzip "innen dichter als außen" durch mehr Schaum innen - hohe Sicherheit, nachgewiesene Passivhaustauglichkeit | gegeben, bei Produkten mit Lösungsmitteln oder Weichmachern Verträglichkeitstest durchführen | 10 Jahre im illbruck i3-System | Passivhaus, freie Bewitterung: 8-15, Neubau, freie Bewitterung: 8-18, Sanierung, verdeckter Einbau: 8-21, Wärmedämmung: 33, Passivhaus, freie Bewitterung: 10-20, Neubau, freie Bewitterung: 10-24, Sanierung, verdeckter Einbau: 10-28, Wärmedämmung: 45, Passivhaus, freie Bewitterung: 6-10, Neubau, freie Bewitterung: 6-12, Sanierung, verdeckter Einbau: 6-14, Wärmedämmung: 22, Passivhaus, freie Bewitterung: 4-7, Neubau, freie Bewitterung: 4-8, Sanierung, verdeckter Einbau: 4-9, Wärmedämmung: 15, Passivhaus, freie Bewitterung: 15-30, Neubau, freie Bewitterung: 15-36, Sanierung, verdeckter Einbau: 15-42, Wärmedämmung: 66 | https://cdn.ais-online.de/m2/47/65847/images/21/44440321px500x500.jpg
illbruck TP652 - illmod trioplex+, M, 88 mm Fugentiefe | 311618 | luftdicht | anthrazit, grau | Polyurethan (PUR) | B1 | diffusionsoffen | vorkomprimiert | Rolle | 4,00 - 66,00 | 600,00 | -30,00 - 80,00 | 0,04 - 0,05 | Offenzelliger Polyurethan-Weichschaumstoff, imprägniert | dauerhaft im Anwendungsbereich für freie Bewitterung, bedingt bei verdecktem Einbau bis zu 3 Monaten (dann muss Band konstruktiv vor direkter Bewitterung geschützt werden), als Wärmedämmung nicht UV-beständig (Band muss konstruktiv von beiden Seiten überdeckt werden) | bei einer Temperatur zwischen +1 °C und +20 °C | optimale Wärmedämmung und Schallschutz der Anschlussfuge, starke Klebkraft – bei jedem Wetter verarbeitbar, reißfester Folienliner für zügiges Arbeiten, RAL-Prinzip "innen dichter als außen" durch mehr Schaum innen - hohe Sicherheit, nachgewiesene Passivhaustauglichkeit | gegeben, bei Produkten mit Lösungsmitteln oder Weichmachern Verträglichkeitstest durchführen | 10 Jahre im illbruck i3-System | Passivhaus, freie Bewitterung: 8-15, Neubau, freie Bewitterung: 8-18, Sanierung, verdeckter Einbau: 8-21, Wärmedämmung: 33, Passivhaus, freie Bewitterung: 10-20, Neubau, freie Bewitterung: 10-24, Sanierung, verdeckter Einbau: 10-28, Wärmedämmung: 45, Passivhaus, freie Bewitterung: 6-10, Neubau, freie Bewitterung: 6-12, Sanierung, verdeckter Einbau: 6-14, Wärmedämmung: 22, Passivhaus, freie Bewitterung: 4-7, Neubau, freie Bewitterung: 4-8, Sanierung, verdeckter Einbau: 4-9, Wärmedämmung: 15, Passivhaus, freie Bewitterung: 15-30, Neubau, freie Bewitterung: 15-36, Sanierung, verdeckter Einbau: 15-42, Wärmedämmung: 66 | https://cdn.ais-online.de/m2/47/65847/images/21/44440321px500x500.jpg
illbruck TP652 - illmod trioplex+, S, 58 mm Fugentiefe | 311611 | luftdicht | anthrazit, grau | Polyurethan (PUR) | B1 | diffusionsoffen | vorkomprimiert | Rolle | 4,00 - 66,00 | 600,00 | -30,00 - 80,00 | 0,04 - 0,05 | Offenzelliger Polyurethan-Weichschaumstoff, imprägniert | dauerhaft im Anwendungsbereich für freie Bewitterung, bedingt bei verdecktem Einbau bis zu 3 Monaten (dann muss Band konstruktiv vor direkter Bewitterung geschützt werden), als Wärmedämmung nicht UV-beständig (Band muss konstruktiv von beiden Seiten überdeckt werden) | bei einer Temperatur zwischen +1 °C und +20 °C | optimale Wärmedämmung und Schallschutz der Anschlussfuge, starke Klebkraft – bei jedem Wetter verarbeitbar, reißfester Folienliner für zügiges Arbeiten, RAL-Prinzip "innen dichter als außen" durch mehr Schaum innen - hohe Sicherheit, nachgewiesene Passivhaustauglichkeit | gegeben, bei Produkten mit Lösungsmitteln oder Weichmachern Verträglichkeitstest durchführen | 10 Jahre im illbruck i3-System | Passivhaus, freie Bewitterung: 8-15, Neubau, freie Bewitterung: 8-18, Sanierung, verdeckter Einbau: 8-21, Wärmedämmung: 33, Passivhaus, freie Bewitterung: 10-20, Neubau, freie Bewitterung: 10-24, Sanierung, verdeckter Einbau: 10-28, Wärmedämmung: 45, Passivhaus, freie Bewitterung: 6-10, Neubau, freie Bewitterung: 6-12, Sanierung, verdeckter Einbau: 6-14, Wärmedämmung: 22, Passivhaus, freie Bewitterung: 4-7, Neubau, freie Bewitterung: 4-8, Sanierung, verdeckter Einbau: 4-9, Wärmedämmung: 15, Passivhaus, freie Bewitterung: 15-30, Neubau, freie Bewitterung: 15-36, Sanierung, verdeckter Einbau: 15-42, Wärmedämmung: 66 | https://cdn.ais-online.de/m2/47/65847/images/21/44440321px500x500.jpg
illbruck TP652 - illmod trioplex+, S, 66 mm Fugentiefe | 311612 | luftdicht | anthrazit, grau | Polyurethan (PUR) | B1 | diffusionsoffen | vorkomprimiert | Rolle | 4,00 - 66,00 | 600,00 | -30,00 - 80,00 | 0,04 - 0,05 | Offenzelliger Polyurethan-Weichschaumstoff, imprägniert | dauerhaft im Anwendungsbereich für freie Bewitterung, bedingt bei verdecktem Einbau bis zu 3 Monaten (dann muss Band konstruktiv vor direkter Bewitterung geschützt werden), als Wärmedämmung nicht UV-beständig (Band muss konstruktiv von beiden Seiten überdeckt werden) | bei einer Temperatur zwischen +1 °C und +20 °C | optimale Wärmedämmung und Schallschutz der Anschlussfuge, starke Klebkraft – bei jedem Wetter verarbeitbar, reißfester Folienliner für zügiges Arbeiten, RAL-Prinzip "innen dichter als außen" durch mehr Schaum innen - hohe Sicherheit, nachgewiesene Passivhaustauglichkeit | gegeben, bei Produkten mit Lösungsmitteln oder Weichmachern Verträglichkeitstest durchführen | 10 Jahre im illbruck i3-System | Passivhaus, freie Bewitterung: 8-15, Neubau, freie Bewitterung: 8-18, Sanierung, verdeckter Einbau: 8-21, Wärmedämmung: 33, Passivhaus, freie Bewitterung: 10-20, Neubau, freie Bewitterung: 10-24, Sanierung, verdeckter Einbau: 10-28, Wärmedämmung: 45, Passivhaus, freie Bewitterung: 6-10, Neubau, freie Bewitterung: 6-12, Sanierung, verdeckter Einbau: 6-14, Wärmedämmung: 22, Passivhaus, freie Bewitterung: 4-7, Neubau, freie Bewitterung: 4-8, Sanierung, verdeckter Einbau: 4-9, Wärmedämmung: 15, Passivhaus, freie Bewitterung: 15-30, Neubau, freie Bewitterung: 15-36, Sanierung, verdeckter Einbau: 15-42, Wärmedämmung: 66 | https://cdn.ais-online.de/m2/47/65847/images/21/44440321px500x500.jpg
illbruck TP652 - illmod trioplex+, S, 72 mm Fugentiefe | 318085 | luftdicht | anthrazit, grau | Polyurethan (PUR) | B1 | diffusionsoffen | vorkomprimiert | Rolle | 4,00 - 66,00 | 600,00 | -30,00 - 80,00 | 0,04 - 0,05 | Offenzelliger Polyurethan-Weichschaumstoff, imprägniert | dauerhaft im Anwendungsbereich für freie Bewitterung, bedingt bei verdecktem Einbau bis zu 3 Monaten (dann muss Band konstruktiv vor direkter Bewitterung geschützt werden), als Wärmedämmung nicht UV-beständig (Band muss konstruktiv von beiden Seiten überdeckt werden) | bei einer Temperatur zwischen +1 °C und +20 °C | optimale Wärmedämmung und Schallschutz der Anschlussfuge, starke Klebkraft – bei jedem Wetter verarbeitbar, reißfester Folienliner für zügiges Arbeiten, RAL-Prinzip "innen dichter als außen" durch mehr Schaum innen - hohe Sicherheit, nachgewiesene Passivhaustauglichkeit | gegeben, bei Produkten mit Lösungsmitteln oder Weichmachern Verträglichkeitstest durchführen | 10 Jahre im illbruck i3-System | Passivhaus, freie Bewitterung: 8-15, Neubau, freie Bewitterung: 8-18, Sanierung, verdeckter Einbau: 8-21, Wärmedämmung: 33, Passivhaus, freie Bewitterung: 10-20, Neubau, freie Bewitterung: 10-24, Sanierung, verdeckter Einbau: 10-28, Wärmedämmung: 45, Passivhaus, freie Bewitterung: 6-10, Neubau, freie Bewitterung: 6-12, Sanierung, verdeckter Einbau: 6-14, Wärmedämmung: 22, Passivhaus, freie Bewitterung: 4-7, Neubau, freie Bewitterung: 4-8, Sanierung, verdeckter Einbau: 4-9, Wärmedämmung: 15, Passivhaus, freie Bewitterung: 15-30, Neubau, freie Bewitterung: 15-36, Sanierung, verdeckter Einbau: 15-42, Wärmedämmung: 66 | https://cdn.ais-online.de/m2/47/65847/images/21/44440321px500x500.jpg
illbruck TP652 - illmod trioplex+, S, 77 mm Fugentiefe | 311613 | luftdicht | anthrazit, grau | Polyurethan (PUR) | B1 | diffusionsoffen | vorkomprimiert | Rolle | 4,00 - 66,00 | 600,00 | -30,00 - 80,00 | 0,04 - 0,05 | Offenzelliger Polyurethan-Weichschaumstoff, imprägniert | dauerhaft im Anwendungsbereich für freie Bewitterung, bedingt bei verdecktem Einbau bis zu 3 Monaten (dann muss Band konstruktiv vor direkter Bewitterung geschützt werden), als Wärmedämmung nicht UV-beständig (Band muss konstruktiv von beiden Seiten überdeckt werden) | bei einer Temperatur zwischen +1 °C und +20 °C | optimale Wärmedämmung und Schallschutz der Anschlussfuge, starke Klebkraft – bei jedem Wetter verarbeitbar, reißfester Folienliner für zügiges Arbeiten, RAL-Prinzip "innen dichter als außen" durch mehr Schaum innen - hohe Sicherheit, nachgewiesene Passivhaustauglichkeit | gegeben, bei Produkten mit Lösungsmitteln oder Weichmachern Verträglichkeitstest durchführen | 10 Jahre im illbruck i3-System | Passivhaus, freie Bewitterung: 8-15, Neubau, freie Bewitterung: 8-18, Sanierung, verdeckter Einbau: 8-21, Wärmedämmung: 33, Passivhaus, freie Bewitterung: 10-20, Neubau, freie Bewitterung: 10-24, Sanierung, verdeckter Einbau: 10-28, Wärmedämmung: 45, Passivhaus, freie Bewitterung: 6-10, Neubau, freie Bewitterung: 6-12, Sanierung, verdeckter Einbau: 6-14, Wärmedämmung: 22, Passivhaus, freie Bewitterung: 4-7, Neubau, freie Bewitterung: 4-8, Sanierung, verdeckter Einbau: 4-9, Wärmedämmung: 15, Passivhaus, freie Bewitterung: 15-30, Neubau, freie Bewitterung: 15-36, Sanierung, verdeckter Einbau: 15-42, Wärmedämmung: 66 | https://cdn.ais-online.de/m2/47/65847/images/21/44440321px500x500.jpg
illbruck TP652 - illmod trioplex+, S, 83 mm Fugentiefe | 318081 | luftdicht | anthrazit, grau | Polyurethan (PUR) | B1 | diffusionsoffen | vorkomprimiert | Rolle | 4,00 - 66,00 | 600,00 | -30,00 - 80,00 | 0,04 - 0,05 | Offenzelliger Polyurethan-Weichschaumstoff, imprägniert | dauerhaft im Anwendungsbereich für freie Bewitterung, bedingt bei verdecktem Einbau bis zu 3 Monaten (dann muss Band konstruktiv vor direkter Bewitterung geschützt werden), als Wärmedämmung nicht UV-beständig (Band muss konstruktiv von beiden Seiten überdeckt werden) | bei einer Temperatur zwischen +1 °C und +20 °C | optimale Wärmedämmung und Schallschutz der Anschlussfuge, starke Klebkraft – bei jedem Wetter verarbeitbar, reißfester Folienliner für zügiges Arbeiten, RAL-Prinzip "innen dichter als außen" durch mehr Schaum innen - hohe Sicherheit, nachgewiesene Passivhaustauglichkeit | gegeben, bei Produkten mit Lösungsmitteln oder Weichmachern Verträglichkeitstest durchführen | 10 Jahre im illbruck i3-System | Passivhaus, freie Bewitterung: 8-15, Neubau, freie Bewitterung: 8-18, Sanierung, verdeckter Einbau: 8-21, Wärmedämmung: 33, Passivhaus, freie Bewitterung: 10-20, Neubau, freie Bewitterung: 10-24, Sanierung, verdeckter Einbau: 10-28, Wärmedämmung: 45, Passivhaus, freie Bewitterung: 6-10, Neubau, freie Bewitterung: 6-12, Sanierung, verdeckter Einbau: 6-14, Wärmedämmung: 22, Passivhaus, freie Bewitterung: 4-7, Neubau, freie Bewitterung: 4-8, Sanierung, verdeckter Einbau: 4-9, Wärmedämmung: 15, Passivhaus, freie Bewitterung: 15-30, Neubau, freie Bewitterung: 15-36, Sanierung, verdeckter Einbau: 15-42, Wärmedämmung: 66 | https://cdn.ais-online.de/m2/47/65847/images/21/44440321px500x500.jpg
illbruck TP652 - illmod trioplex+, S, 88 mm Fugentiefe | 311614 | luftdicht | anthrazit, grau | Polyurethan (PUR) | B1 | diffusionsoffen | vorkomprimiert | Rolle | 4,00 - 66,00 | 600,00 | -30,00 - 80,00 | 0,04 - 0,05 | Offenzelliger Polyurethan-Weichschaumstoff, imprägniert | dauerhaft im Anwendungsbereich für freie Bewitterung, bedingt bei verdecktem Einbau bis zu 3 Monaten (dann muss Band konstruktiv vor direkter Bewitterung geschützt werden), als Wärmedämmung nicht UV-beständig (Band muss konstruktiv von beiden Seiten überdeckt werden) | bei einer Temperatur zwischen +1 °C und +20 °C | optimale Wärmedämmung und Schallschutz der Anschlussfuge, starke Klebkraft – bei jedem Wetter verarbeitbar, reißfester Folienliner für zügiges Arbeiten, RAL-Prinzip "innen dichter als außen" durch mehr Schaum innen - hohe Sicherheit, nachgewiesene Passivhaustauglichkeit | gegeben, bei Produkten mit Lösungsmitteln oder Weichmachern Verträglichkeitstest durchführen | 10 Jahre im illbruck i3-System | Passivhaus, freie Bewitterung: 8-15, Neubau, freie Bewitterung: 8-18, Sanierung, verdeckter Einbau: 8-21, Wärmedämmung: 33, Passivhaus, freie Bewitterung: 10-20, Neubau, freie Bewitterung: 10-24, Sanierung, verdeckter Einbau: 10-28, Wärmedämmung: 45, Passivhaus, freie Bewitterung: 6-10, Neubau, freie Bewitterung: 6-12, Sanierung, verdeckter Einbau: 6-14, Wärmedämmung: 22, Passivhaus, freie Bewitterung: 4-7, Neubau, freie Bewitterung: 4-8, Sanierung, verdeckter Einbau: 4-9, Wärmedämmung: 15, Passivhaus, freie Bewitterung: 15-30, Neubau, freie Bewitterung: 15-36, Sanierung, verdeckter Einbau: 15-42, Wärmedämmung: 66 | https://cdn.ais-online.de/m2/47/65847/images/21/44440321px500x500.jpg
illbruck TP652 - illmod trioplex+, XL, 58 mm Fugentiefe | 311623 | luftdicht | anthrazit, grau | Polyurethan (PUR) | B1 | diffusionsoffen | vorkomprimiert | Rolle | 4,00 - 66,00 | 600,00 | -30,00 - 80,00 | 0,04 - 0,05 | Offenzelliger Polyurethan-Weichschaumstoff, imprägniert | dauerhaft im Anwendungsbereich für freie Bewitterung, bedingt bei verdecktem Einbau bis zu 3 Monaten (dann muss Band konstruktiv vor direkter Bewitterung geschützt werden), als Wärmedämmung nicht UV-beständig (Band muss konstruktiv von beiden Seiten überdeckt werden) | bei einer Temperatur zwischen +1 °C und +20 °C | optimale Wärmedämmung und Schallschutz der Anschlussfuge, starke Klebkraft – bei jedem Wetter verarbeitbar, reißfester Folienliner für zügiges Arbeiten, RAL-Prinzip "innen dichter als außen" durch mehr Schaum innen - hohe Sicherheit, nachgewiesene Passivhaustauglichkeit | gegeben, bei Produkten mit Lösungsmitteln oder Weichmachern Verträglichkeitstest durchführen | 10 Jahre im illbruck i3-System | Passivhaus, freie Bewitterung: 8-15, Neubau, freie Bewitterung: 8-18, Sanierung, verdeckter Einbau: 8-21, Wärmedämmung: 33, Passivhaus, freie Bewitterung: 10-20, Neubau, freie Bewitterung: 10-24, Sanierung, verdeckter Einbau: 10-28, Wärmedämmung: 45, Passivhaus, freie Bewitterung: 6-10, Neubau, freie Bewitterung: 6-12, Sanierung, verdeckter Einbau: 6-14, Wärmedämmung: 22, Passivhaus, freie Bewitterung: 4-7, Neubau, freie Bewitterung: 4-8, Sanierung, verdeckter Einbau: 4-9, Wärmedämmung: 15, Passivhaus, freie Bewitterung: 15-30, Neubau, freie Bewitterung: 15-36, Sanierung, verdeckter Einbau: 15-42, Wärmedämmung: 66 | https://cdn.ais-online.de/m2/47/65847/images/21/44440321px500x500.jpg
illbruck TP652 - illmod trioplex+, XL, 66 mm Fugentiefe | 311624 | luftdicht | anthrazit, grau | Polyurethan (PUR) | B1 | diffusionsoffen | vorkomprimiert | Rolle | 4,00 - 66,00 | 600,00 | -30,00 - 80,00 | 0,04 - 0,05 | Offenzelliger Polyurethan-Weichschaumstoff, imprägniert | dauerhaft im Anwendungsbereich für freie Bewitterung, bedingt bei verdecktem Einbau bis zu 3 Monaten (dann muss Band konstruktiv vor direkter Bewitterung geschützt werden), als Wärmedämmung nicht UV-beständig (Band muss konstruktiv von beiden Seiten überdeckt werden) | bei einer Temperatur zwischen +1 °C und +20 °C | optimale Wärmedämmung und Schallschutz der Anschlussfuge, starke Klebkraft – bei jedem Wetter verarbeitbar, reißfester Folienliner für zügiges Arbeiten, RAL-Prinzip "innen dichter als außen" durch mehr Schaum innen - hohe Sicherheit, nachgewiesene Passivhaustauglichkeit | gegeben, bei Produkten mit Lösungsmitteln oder Weichmachern Verträglichkeitstest durchführen | 10 Jahre im illbruck i3-System | Passivhaus, freie Bewitterung: 8-15, Neubau, freie Bewitterung: 8-18, Sanierung, verdeckter Einbau: 8-21, Wärmedämmung: 33, Passivhaus, freie Bewitterung: 10-20, Neubau, freie Bewitterung: 10-24, Sanierung, verdeckter Einbau: 10-28, Wärmedämmung: 45, Passivhaus, freie Bewitterung: 6-10, Neubau, freie Bewitterung: 6-12, Sanierung, verdeckter Einbau: 6-14, Wärmedämmung: 22, Passivhaus, freie Bewitterung: 4-7, Neubau, freie Bewitterung: 4-8, Sanierung, verdeckter Einbau: 4-9, Wärmedämmung: 15, Passivhaus, freie Bewitterung: 15-30, Neubau, freie Bewitterung: 15-36, Sanierung, verdeckter Einbau: 15-42, Wärmedämmung: 66 | https://cdn.ais-online.de/m2/47/65847/images/21/44440321px500x500.jpg
illbruck TP652 - illmod trioplex+, XL, 72 mm Fugentiefe | 318088 | luftdicht | anthrazit, grau | Polyurethan (PUR) | B1 | diffusionsoffen | vorkomprimiert | Rolle | 4,00 - 66,00 | 600,00 | -30,00 - 80,00 | 0,04 - 0,05 | Offenzelliger Polyurethan-Weichschaumstoff, imprägniert | dauerhaft im Anwendungsbereich für freie Bewitterung, bedingt bei verdecktem Einbau bis zu 3 Monaten (dann muss Band konstruktiv vor direkter Bewitterung geschützt werden), als Wärmedämmung nicht UV-beständig (Band muss konstruktiv von beiden Seiten überdeckt werden) | bei einer Temperatur zwischen +1 °C und +20 °C | optimale Wärmedämmung und Schallschutz der Anschlussfuge, starke Klebkraft – bei jedem Wetter verarbeitbar, reißfester Folienliner für zügiges Arbeiten, RAL-Prinzip "innen dichter als außen" durch mehr Schaum innen - hohe Sicherheit, nachgewiesene Passivhaustauglichkeit | gegeben, bei Produkten mit Lösungsmitteln oder Weichmachern Verträglichkeitstest durchführen | 10 Jahre im illbruck i3-System | Passivhaus, freie Bewitterung: 8-15, Neubau, freie Bewitterung: 8-18, Sanierung, verdeckter Einbau: 8-21, Wärmedämmung: 33, Passivhaus, freie Bewitterung: 10-20, Neubau, freie Bewitterung: 10-24, Sanierung, verdeckter Einbau: 10-28, Wärmedämmung: 45, Passivhaus, freie Bewitterung: 6-10, Neubau, freie Bewitterung: 6-12, Sanierung, verdeckter Einbau: 6-14, Wärmedämmung: 22, Passivhaus, freie Bewitterung: 4-7, Neubau, freie Bewitterung: 4-8, Sanierung, verdeckter Einbau: 4-9, Wärmedämmung: 15, Passivhaus, freie Bewitterung: 15-30, Neubau, freie Bewitterung: 15-36, Sanierung, verdeckter Einbau: 15-42, Wärmedämmung: 66 | https://cdn.ais-online.de/m2/47/65847/images/21/44440321px500x500.jpg
illbruck TP652 - illmod trioplex+, XL, 77 mm Fugentiefe | 311625 | luftdicht | anthrazit, grau | Polyurethan (PUR) | B1 | diffusionsoffen | vorkomprimiert | Rolle | 4,00 - 66,00 | 600,00 | -30,00 - 80,00 | 0,04 - 0,05 | Offenzelliger Polyurethan-Weichschaumstoff, imprägniert | dauerhaft im Anwendungsbereich für freie Bewitterung, bedingt bei verdecktem Einbau bis zu 3 Monaten (dann muss Band konstruktiv vor direkter Bewitterung geschützt werden), als Wärmedämmung nicht UV-beständig (Band muss konstruktiv von beiden Seiten überdeckt werden) | bei einer Temperatur zwischen +1 °C und +20 °C | optimale Wärmedämmung und Schallschutz der Anschlussfuge, starke Klebkraft – bei jedem Wetter verarbeitbar, reißfester Folienliner für zügiges Arbeiten, RAL-Prinzip "innen dichter als außen" durch mehr Schaum innen - hohe Sicherheit, nachgewiesene Passivhaustauglichkeit | gegeben, bei Produkten mit Lösungsmitteln oder Weichmachern Verträglichkeitstest durchführen | 10 Jahre im illbruck i3-System | Passivhaus, freie Bewitterung: 8-15, Neubau, freie Bewitterung: 8-18, Sanierung, verdeckter Einbau: 8-21, Wärmedämmung: 33, Passivhaus, freie Bewitterung: 10-20, Neubau, freie Bewitterung: 10-24, Sanierung, verdeckter Einbau: 10-28, Wärmedämmung: 45, Passivhaus, freie Bewitterung: 6-10, Neubau, freie Bewitterung: 6-12, Sanierung, verdeckter Einbau: 6-14, Wärmedämmung: 22, Passivhaus, freie Bewitterung: 4-7, Neubau, freie Bewitterung: 4-8, Sanierung, verdeckter Einbau: 4-9, Wärmedämmung: 15, Passivhaus, freie Bewitterung: 15-30, Neubau, freie Bewitterung: 15-36, Sanierung, verdeckter Einbau: 15-42, Wärmedämmung: 66 | https://cdn.ais-online.de/m2/47/65847/images/21/44440321px500x500.jpg
illbruck TP652 - illmod trioplex+, XL, 83 mm Fugentiefe | 318084 | luftdicht | anthrazit, grau | Polyurethan (PUR) | B1 | diffusionsoffen | vorkomprimiert | Rolle | 4,00 - 66,00 | 600,00 | -30,00 - 80,00 | 0,04 - 0,05 | Offenzelliger Polyurethan-Weichschaumstoff, imprägniert | dauerhaft im Anwendungsbereich für freie Bewitterung, bedingt bei verdecktem Einbau bis zu 3 Monaten (dann muss Band konstruktiv vor direkter Bewitterung geschützt werden), als Wärmedämmung nicht UV-beständig (Band muss konstruktiv von beiden Seiten überdeckt werden) | bei einer Temperatur zwischen +1 °C und +20 °C | optimale Wärmedämmung und Schallschutz der Anschlussfuge, starke Klebkraft – bei jedem Wetter verarbeitbar, reißfester Folienliner für zügiges Arbeiten, RAL-Prinzip "innen dichter als außen" durch mehr Schaum innen - hohe Sicherheit, nachgewiesene Passivhaustauglichkeit | gegeben, bei Produkten mit Lösungsmitteln oder Weichmachern Verträglichkeitstest durchführen | 10 Jahre im illbruck i3-System | Passivhaus, freie Bewitterung: 8-15, Neubau, freie Bewitterung: 8-18, Sanierung, verdeckter Einbau: 8-21, Wärmedämmung: 33, Passivhaus, freie Bewitterung: 10-20, Neubau, freie Bewitterung: 10-24, Sanierung, verdeckter Einbau: 10-28, Wärmedämmung: 45, Passivhaus, freie Bewitterung: 6-10, Neubau, freie Bewitterung: 6-12, Sanierung, verdeckter Einbau: 6-14, Wärmedämmung: 22, Passivhaus, freie Bewitterung: 4-7, Neubau, freie Bewitterung: 4-8, Sanierung, verdeckter Einbau: 4-9, Wärmedämmung: 15, Passivhaus, freie Bewitterung: 15-30, Neubau, freie Bewitterung: 15-36, Sanierung, verdeckter Einbau: 15-42, Wärmedämmung: 66 | https://cdn.ais-online.de/m2/47/65847/images/21/44440321px500x500.jpg
illbruck TP652 - illmod trioplex+, XL, 88 mm Fugentiefe | 311626 | luftdicht | anthrazit, grau | Polyurethan (PUR) | B1 | diffusionsoffen | vorkomprimiert | Rolle | 4,00 - 66,00 | 600,00 | -30,00 - 80,00 | 0,04 - 0,05 | Offenzelliger Polyurethan-Weichschaumstoff, imprägniert | dauerhaft im Anwendungsbereich für freie Bewitterung, bedingt bei verdecktem Einbau bis zu 3 Monaten (dann muss Band konstruktiv vor direkter Bewitterung geschützt werden), als Wärmedämmung nicht UV-beständig (Band muss konstruktiv von beiden Seiten überdeckt werden) | bei einer Temperatur zwischen +1 °C und +20 °C | optimale Wärmedämmung und Schallschutz der Anschlussfuge, starke Klebkraft – bei jedem Wetter verarbeitbar, reißfester Folienliner für zügiges Arbeiten, RAL-Prinzip "innen dichter als außen" durch mehr Schaum innen - hohe Sicherheit, nachgewiesene Passivhaustauglichkeit | gegeben, bei Produkten mit Lösungsmitteln oder Weichmachern Verträglichkeitstest durchführen | 10 Jahre im illbruck i3-System | Passivhaus, freie Bewitterung: 8-15, Neubau, freie Bewitterung: 8-18, Sanierung, verdeckter Einbau: 8-21, Wärmedämmung: 33, Passivhaus, freie Bewitterung: 10-20, Neubau, freie Bewitterung: 10-24, Sanierung, verdeckter Einbau: 10-28, Wärmedämmung: 45, Passivhaus, freie Bewitterung: 6-10, Neubau, freie Bewitterung: 6-12, Sanierung, verdeckter Einbau: 6-14, Wärmedämmung: 22, Passivhaus, freie Bewitterung: 4-7, Neubau, freie Bewitterung: 4-8, Sanierung, verdeckter Einbau: 4-9, Wärmedämmung: 15, Passivhaus, freie Bewitterung: 15-30, Neubau, freie Bewitterung: 15-36, Sanierung, verdeckter Einbau: 15-42, Wärmedämmung: 66 | https://cdn.ais-online.de/m2/47/65847/images/21/44440321px500x500.jpg
illbruck TP652 - illmod trioplex+, XS, 58 mm Fugentiefe | 319562 | luftdicht | anthrazit, grau | Polyurethan (PUR) | B1 | diffusionsoffen | vorkomprimiert | Rolle | 4,00 - 66,00 | 600,00 | -30,00 - 80,00 | 0,04 - 0,05 | Offenzelliger Polyurethan-Weichschaumstoff, imprägniert | dauerhaft im Anwendungsbereich für freie Bewitterung, bedingt bei verdecktem Einbau bis zu 3 Monaten (dann muss Band konstruktiv vor direkter Bewitterung geschützt werden), als Wärmedämmung nicht UV-beständig (Band muss konstruktiv von beiden Seiten überdeckt werden) | bei einer Temperatur zwischen +1 °C und +20 °C | optimale Wärmedämmung und Schallschutz der Anschlussfuge, starke Klebkraft – bei jedem Wetter verarbeitbar, reißfester Folienliner für zügiges Arbeiten, RAL-Prinzip "innen dichter als außen" durch mehr Schaum innen - hohe Sicherheit, nachgewiesene Passivhaustauglichkeit | gegeben, bei Produkten mit Lösungsmitteln oder Weichmachern Verträglichkeitstest durchführen | 10 Jahre im illbruck i3-System | Passivhaus, freie Bewitterung: 8-15, Neubau, freie Bewitterung: 8-18, Sanierung, verdeckter Einbau: 8-21, Wärmedämmung: 33, Passivhaus, freie Bewitterung: 10-20, Neubau, freie Bewitterung: 10-24, Sanierung, verdeckter Einbau: 10-28, Wärmedämmung: 45, Passivhaus, freie Bewitterung: 6-10, Neubau, freie Bewitterung: 6-12, Sanierung, verdeckter Einbau: 6-14, Wärmedämmung: 22, Passivhaus, freie Bewitterung: 4-7, Neubau, freie Bewitterung: 4-8, Sanierung, verdeckter Einbau: 4-9, Wärmedämmung: 15, Passivhaus, freie Bewitterung: 15-30, Neubau, freie Bewitterung: 15-36, Sanierung, verdeckter Einbau: 15-42, Wärmedämmung: 66 | https://cdn.ais-online.de/m2/47/65847/images/21/44440321px500x500.jpg
illbruck TP652 - illmod trioplex+, XS, 66 mm Fugentiefe | 319563 | luftdicht | anthrazit, grau | Polyurethan (PUR) | B1 | diffusionsoffen | vorkomprimiert | Rolle | 4,00 - 66,00 | 600,00 | -30,00 - 80,00 | 0,04 - 0,05 | Offenzelliger Polyurethan-Weichschaumstoff, imprägniert | dauerhaft im Anwendungsbereich für freie Bewitterung, bedingt bei verdecktem Einbau bis zu 3 Monaten (dann muss Band konstruktiv vor direkter Bewitterung geschützt werden), als Wärmedämmung nicht UV-beständig (Band muss konstruktiv von beiden Seiten überdeckt werden) | bei einer Temperatur zwischen +1 °C und +20 °C | optimale Wärmedämmung und Schallschutz der Anschlussfuge, starke Klebkraft – bei jedem Wetter verarbeitbar, reißfester Folienliner für zügiges Arbeiten, RAL-Prinzip "innen dichter als außen" durch mehr Schaum innen - hohe Sicherheit, nachgewiesene Passivhaustauglichkeit | gegeben, bei Produkten mit Lösungsmitteln oder Weichmachern Verträglichkeitstest durchführen | 10 Jahre im illbruck i3-System | Passivhaus, freie Bewitterung: 8-15, Neubau, freie Bewitterung: 8-18, Sanierung, verdeckter Einbau: 8-21, Wärmedämmung: 33, Passivhaus, freie Bewitterung: 10-20, Neubau, freie Bewitterung: 10-24, Sanierung, verdeckter Einbau: 10-28, Wärmedämmung: 45, Passivhaus, freie Bewitterung: 6-10, Neubau, freie Bewitterung: 6-12, Sanierung, verdeckter Einbau: 6-14, Wärmedämmung: 22, Passivhaus, freie Bewitterung: 4-7, Neubau, freie Bewitterung: 4-8, Sanierung, verdeckter Einbau: 4-9, Wärmedämmung: 15, Passivhaus, freie Bewitterung: 15-30, Neubau, freie Bewitterung: 15-36, Sanierung, verdeckter Einbau: 15-42, Wärmedämmung: 66 | https://cdn.ais-online.de/m2/47/65847/images/21/44440321px500x500.jpg
illbruck TP652 - illmod trioplex+, XS, 72 mm Fugentiefe | 319564 | luftdicht | anthrazit, grau | Polyurethan (PUR) | B1 | diffusionsoffen | vorkomprimiert | Rolle | 4,00 - 66,00 | 600,00 | -30,00 - 80,00 | 0,04 - 0,05 | Offenzelliger Polyurethan-Weichschaumstoff, imprägniert | dauerhaft im Anwendungsbereich für freie Bewitterung, bedingt bei verdecktem Einbau bis zu 3 Monaten (dann muss Band konstruktiv vor direkter Bewitterung geschützt werden), als Wärmedämmung nicht UV-beständig (Band muss konstruktiv von beiden Seiten überdeckt werden) | bei einer Temperatur zwischen +1 °C und +20 °C | optimale Wärmedämmung und Schallschutz der Anschlussfuge, starke Klebkraft – bei jedem Wetter verarbeitbar, reißfester Folienliner für zügiges Arbeiten, RAL-Prinzip "innen dichter als außen" durch mehr Schaum innen - hohe Sicherheit, nachgewiesene Passivhaustauglichkeit | gegeben, bei Produkten mit Lösungsmitteln oder Weichmachern Verträglichkeitstest durchführen | 10 Jahre im illbruck i3-System | Passivhaus, freie Bewitterung: 8-15, Neubau, freie Bewitterung: 8-18, Sanierung, verdeckter Einbau: 8-21, Wärmedämmung: 33, Passivhaus, freie Bewitterung: 10-20, Neubau, freie Bewitterung: 10-24, Sanierung, verdeckter Einbau: 10-28, Wärmedämmung: 45, Passivhaus, freie Bewitterung: 6-10, Neubau, freie Bewitterung: 6-12, Sanierung, verdeckter Einbau: 6-14, Wärmedämmung: 22, Passivhaus, freie Bewitterung: 4-7, Neubau, freie Bewitterung: 4-8, Sanierung, verdeckter Einbau: 4-9, Wärmedämmung: 15, Passivhaus, freie Bewitterung: 15-30, Neubau, freie Bewitterung: 15-36, Sanierung, verdeckter Einbau: 15-42, Wärmedämmung: 66 | https://cdn.ais-online.de/m2/47/65847/images/21/44440321px500x500.jpg
illbruck TP652 - illmod trioplex+, XS, 77 mm Fugentiefe | 319565 | luftdicht | anthrazit, grau | Polyurethan (PUR) | B1 | diffusionsoffen | vorkomprimiert | Rolle | 4,00 - 66,00 | 600,00 | -30,00 - 80,00 | 0,04 - 0,05 | Offenzelliger Polyurethan-Weichschaumstoff, imprägniert | dauerhaft im Anwendungsbereich für freie Bewitterung, bedingt bei verdecktem Einbau bis zu 3 Monaten (dann muss Band konstruktiv vor direkter Bewitterung geschützt werden), als Wärmedämmung nicht UV-beständig (Band muss konstruktiv von beiden Seiten überdeckt werden) | bei einer Temperatur zwischen +1 °C und +20 °C | optimale Wärmedämmung und Schallschutz der Anschlussfuge, starke Klebkraft – bei jedem Wetter verarbeitbar, reißfester Folienliner für zügiges Arbeiten, RAL-Prinzip "innen dichter als außen" durch mehr Schaum innen - hohe Sicherheit, nachgewiesene Passivhaustauglichkeit | gegeben, bei Produkten mit Lösungsmitteln oder Weichmachern Verträglichkeitstest durchführen | 10 Jahre im illbruck i3-System | Passivhaus, freie Bewitterung: 8-15, Neubau, freie Bewitterung: 8-18, Sanierung, verdeckter Einbau: 8-21, Wärmedämmung: 33, Passivhaus, freie Bewitterung: 10-20, Neubau, freie Bewitterung: 10-24, Sanierung, verdeckter Einbau: 10-28, Wärmedämmung: 45, Passivhaus, freie Bewitterung: 6-10, Neubau, freie Bewitterung: 6-12, Sanierung, verdeckter Einbau: 6-14, Wärmedämmung: 22, Passivhaus, freie Bewitterung: 4-7, Neubau, freie Bewitterung: 4-8, Sanierung, verdeckter Einbau: 4-9, Wärmedämmung: 15, Passivhaus, freie Bewitterung: 15-30, Neubau, freie Bewitterung: 15-36, Sanierung, verdeckter Einbau: 15-42, Wärmedämmung: 66 | https://cdn.ais-online.de/m2/47/65847/images/21/44440321px500x500.jpg
illbruck TP652 - illmod trioplex+, XS, 83 mm Fugentiefe | 319566 | luftdicht | anthrazit, grau | Polyurethan (PUR) | B1 | diffusionsoffen | vorkomprimiert | Rolle | 4,00 - 66,00 | 600,00 | -30,00 - 80,00 | 0,04 - 0,05 | Offenzelliger Polyurethan-Weichschaumstoff, imprägniert | dauerhaft im Anwendungsbereich für freie Bewitterung, bedingt bei verdecktem Einbau bis zu 3 Monaten (dann muss Band konstruktiv vor direkter Bewitterung geschützt werden), als Wärmedämmung nicht UV-beständig (Band muss konstruktiv von beiden Seiten überdeckt werden) | bei einer Temperatur zwischen +1 °C und +20 °C | optimale Wärmedämmung und Schallschutz der Anschlussfuge, starke Klebkraft – bei jedem Wetter verarbeitbar, reißfester Folienliner für zügiges Arbeiten, RAL-Prinzip "innen dichter als außen" durch mehr Schaum innen - hohe Sicherheit, nachgewiesene Passivhaustauglichkeit | gegeben, bei Produkten mit Lösungsmitteln oder Weichmachern Verträglichkeitstest durchführen | 10 Jahre im illbruck i3-System | Passivhaus, freie Bewitterung: 8-15, Neubau, freie Bewitterung: 8-18, Sanierung, verdeckter Einbau: 8-21, Wärmedämmung: 33, Passivhaus, freie Bewitterung: 10-20, Neubau, freie Bewitterung: 10-24, Sanierung, verdeckter Einbau: 10-28, Wärmedämmung: 45, Passivhaus, freie Bewitterung: 6-10, Neubau, freie Bewitterung: 6-12, Sanierung, verdeckter Einbau: 6-14, Wärmedämmung: 22, Passivhaus, freie Bewitterung: 4-7, Neubau, freie Bewitterung: 4-8, Sanierung, verdeckter Einbau: 4-9, Wärmedämmung: 15, Passivhaus, freie Bewitterung: 15-30, Neubau, freie Bewitterung: 15-36, Sanierung, verdeckter Einbau: 15-42, Wärmedämmung: 66 | https://cdn.ais-online.de/m2/47/65847/images/21/44440321px500x500.jpg
illbruck TP652 - illmod trioplex+, XS, 88 mm Fugentiefe | 319567 | luftdicht | anthrazit, grau | Polyurethan (PUR) | B1 | diffusionsoffen | vorkomprimiert | Rolle | 4,00 - 66,00 | 600,00 | -30,00 - 80,00 | 0,04 - 0,05 | Offenzelliger Polyurethan-Weichschaumstoff, imprägniert | dauerhaft im Anwendungsbereich für freie Bewitterung, bedingt bei verdecktem Einbau bis zu 3 Monaten (dann muss Band konstruktiv vor direkter Bewitterung geschützt werden), als Wärmedämmung nicht UV-beständig (Band muss konstruktiv von beiden Seiten überdeckt werden) | bei einer Temperatur zwischen +1 °C und +20 °C | optimale Wärmedämmung und Schallschutz der Anschlussfuge, starke Klebkraft – bei jedem Wetter verarbeitbar, reißfester Folienliner für zügiges Arbeiten, RAL-Prinzip "innen dichter als außen" durch mehr Schaum innen - hohe Sicherheit, nachgewiesene Passivhaustauglichkeit | gegeben, bei Produkten mit Lösungsmitteln oder Weichmachern Verträglichkeitstest durchführen | 10 Jahre im illbruck i3-System | Passivhaus, freie Bewitterung: 8-15, Neubau, freie Bewitterung: 8-18, Sanierung, verdeckter Einbau: 8-21, Wärmedämmung: 33, Passivhaus, freie Bewitterung: 10-20, Neubau, freie Bewitterung: 10-24, Sanierung, verdeckter Einbau: 10-28, Wärmedämmung: 45, Passivhaus, freie Bewitterung: 6-10, Neubau, freie Bewitterung: 6-12, Sanierung, verdeckter Einbau: 6-14, Wärmedämmung: 22, Passivhaus, freie Bewitterung: 4-7, Neubau, freie Bewitterung: 4-8, Sanierung, verdeckter Einbau: 4-9, Wärmedämmung: 15, Passivhaus, freie Bewitterung: 15-30, Neubau, freie Bewitterung: 15-36, Sanierung, verdeckter Einbau: 15-42, Wärmedämmung: 66 | https://cdn.ais-online.de/m2/47/65847/images/21/44440321px500x500.jpg
powered by Heinze