## Tremco CPG Germany
Tremco CPG Germany
Name | HAN | Dichtheit | Farbton | Werkstoff | Brandverhalten | Diffusionsverhalten | Komprimierbarkeit | Lieferform | Breite Fuge (mm) | Schlagregendichtheit (Pa) | Temperaturbeständigkeit (°C) | Wärmeleitfähigkeit (W/(m*K)) | Material | UV-Beständigkeit | Lagerung | Weitere Eigenschaften | Beanspruchungsgruppe | Verträglichkeit mit herkömmlichen Baustoffen | Zusatzgarantie | Breite Fuge (mm) nach Einsatzbereich | Bilder
illbruck TP654 - illmod TRIO 1050 Multifunktionsdichtungsband |  | luftdicht | grau, schwarz | Schaumstoff | B1 | diffusionsoffen | vorkomprimiert | Rolle | 6,00 - 30,00 | 1.050,00 | -30,00 - 80,00 | 0,05 | Feinzelliger Schaumstoff, imprägniert mit eingegearbeiteter intelligenter Membran | dauerhaft gegeben für den Einsatzbereich 10-25 mm, 1 Monat für den erweiterten Einsatzbereich 10-30 mm, dauerhaft gegeben für den Einsatzbereich 6-15 mm, 1 Monat für den erweiterten Einsatzbereich 6-20 mm | horizontal und in der Originalverpackung zwischen +1 °C und +20 °C unter trockenen Bedingungen und vor direkter Sonneneinstrahlung geschützt | hohes Maß an Wärme- und Schalldämmung | MF 1 | gegeben, bei Produkten mit Lösungsmitteln oder Weichmachern Verträglichkeitstest durchführen | 10 Jahre im illbruck i3-System | dauerhafte UV-Beständigkeit: 10-25, eingeschränkte UV-Beständigkeit: 26-30, dauerhafte UV-Beständigkeit: 6-15, eingeschränkte UV-Beständigkeit: 16-20 | https://cdn.ais-online.de/m2/47/65847/images/49/44440349px500x500.jpg
illbruck TP654 - illmod TRIO 1050, 10-30 mm Fugenbreite, 58 mm Fugentiefe | 355689 | luftdicht | grau, schwarz | Schaumstoff | B1 | diffusionsoffen | vorkomprimiert | Rolle | 6,00 - 30,00 | 1.050,00 | -30,00 - 80,00 | 0,05 | Feinzelliger Schaumstoff, imprägniert mit eingegearbeiteter intelligenter Membran | dauerhaft gegeben für den Einsatzbereich 10-25 mm, 1 Monat für den erweiterten Einsatzbereich 10-30 mm, dauerhaft gegeben für den Einsatzbereich 6-15 mm, 1 Monat für den erweiterten Einsatzbereich 6-20 mm | horizontal und in der Originalverpackung zwischen +1 °C und +20 °C unter trockenen Bedingungen und vor direkter Sonneneinstrahlung geschützt | hohes Maß an Wärme- und Schalldämmung | MF 1 | gegeben, bei Produkten mit Lösungsmitteln oder Weichmachern Verträglichkeitstest durchführen | 10 Jahre im illbruck i3-System | dauerhafte UV-Beständigkeit: 10-25, eingeschränkte UV-Beständigkeit: 26-30, dauerhafte UV-Beständigkeit: 6-15, eingeschränkte UV-Beständigkeit: 16-20 | https://cdn.ais-online.de/m2/47/65847/images/49/44440349px500x500.jpg
illbruck TP654 - illmod TRIO 1050, 10-30 mm Fugenbreite, 66 mm Fugentiefe | 355690 | luftdicht | grau, schwarz | Schaumstoff | B1 | diffusionsoffen | vorkomprimiert | Rolle | 6,00 - 30,00 | 1.050,00 | -30,00 - 80,00 | 0,05 | Feinzelliger Schaumstoff, imprägniert mit eingegearbeiteter intelligenter Membran | dauerhaft gegeben für den Einsatzbereich 10-25 mm, 1 Monat für den erweiterten Einsatzbereich 10-30 mm, dauerhaft gegeben für den Einsatzbereich 6-15 mm, 1 Monat für den erweiterten Einsatzbereich 6-20 mm | horizontal und in der Originalverpackung zwischen +1 °C und +20 °C unter trockenen Bedingungen und vor direkter Sonneneinstrahlung geschützt | hohes Maß an Wärme- und Schalldämmung | MF 1 | gegeben, bei Produkten mit Lösungsmitteln oder Weichmachern Verträglichkeitstest durchführen | 10 Jahre im illbruck i3-System | dauerhafte UV-Beständigkeit: 10-25, eingeschränkte UV-Beständigkeit: 26-30, dauerhafte UV-Beständigkeit: 6-15, eingeschränkte UV-Beständigkeit: 16-20 | https://cdn.ais-online.de/m2/47/65847/images/49/44440349px500x500.jpg
illbruck TP654 - illmod TRIO 1050, 10-30 mm Fugenbreite, 72 mm Fugentiefe | 355691 | luftdicht | grau, schwarz | Schaumstoff | B1 | diffusionsoffen | vorkomprimiert | Rolle | 6,00 - 30,00 | 1.050,00 | -30,00 - 80,00 | 0,05 | Feinzelliger Schaumstoff, imprägniert mit eingegearbeiteter intelligenter Membran | dauerhaft gegeben für den Einsatzbereich 10-25 mm, 1 Monat für den erweiterten Einsatzbereich 10-30 mm, dauerhaft gegeben für den Einsatzbereich 6-15 mm, 1 Monat für den erweiterten Einsatzbereich 6-20 mm | horizontal und in der Originalverpackung zwischen +1 °C und +20 °C unter trockenen Bedingungen und vor direkter Sonneneinstrahlung geschützt | hohes Maß an Wärme- und Schalldämmung | MF 1 | gegeben, bei Produkten mit Lösungsmitteln oder Weichmachern Verträglichkeitstest durchführen | 10 Jahre im illbruck i3-System | dauerhafte UV-Beständigkeit: 10-25, eingeschränkte UV-Beständigkeit: 26-30, dauerhafte UV-Beständigkeit: 6-15, eingeschränkte UV-Beständigkeit: 16-20 | https://cdn.ais-online.de/m2/47/65847/images/49/44440349px500x500.jpg
illbruck TP654 - illmod TRIO 1050, 10-30 mm Fugenbreite, 77 mm Fugentiefe | 355692 | luftdicht | grau, schwarz | Schaumstoff | B1 | diffusionsoffen | vorkomprimiert | Rolle | 6,00 - 30,00 | 1.050,00 | -30,00 - 80,00 | 0,05 | Feinzelliger Schaumstoff, imprägniert mit eingegearbeiteter intelligenter Membran | dauerhaft gegeben für den Einsatzbereich 10-25 mm, 1 Monat für den erweiterten Einsatzbereich 10-30 mm, dauerhaft gegeben für den Einsatzbereich 6-15 mm, 1 Monat für den erweiterten Einsatzbereich 6-20 mm | horizontal und in der Originalverpackung zwischen +1 °C und +20 °C unter trockenen Bedingungen und vor direkter Sonneneinstrahlung geschützt | hohes Maß an Wärme- und Schalldämmung | MF 1 | gegeben, bei Produkten mit Lösungsmitteln oder Weichmachern Verträglichkeitstest durchführen | 10 Jahre im illbruck i3-System | dauerhafte UV-Beständigkeit: 10-25, eingeschränkte UV-Beständigkeit: 26-30, dauerhafte UV-Beständigkeit: 6-15, eingeschränkte UV-Beständigkeit: 16-20 | https://cdn.ais-online.de/m2/47/65847/images/49/44440349px500x500.jpg
illbruck TP654 - illmod TRIO 1050, 10-30 mm Fugenbreite, 83 mm Fugentiefe | 355693 | luftdicht | grau, schwarz | Schaumstoff | B1 | diffusionsoffen | vorkomprimiert | Rolle | 6,00 - 30,00 | 1.050,00 | -30,00 - 80,00 | 0,05 | Feinzelliger Schaumstoff, imprägniert mit eingegearbeiteter intelligenter Membran | dauerhaft gegeben für den Einsatzbereich 10-25 mm, 1 Monat für den erweiterten Einsatzbereich 10-30 mm, dauerhaft gegeben für den Einsatzbereich 6-15 mm, 1 Monat für den erweiterten Einsatzbereich 6-20 mm | horizontal und in der Originalverpackung zwischen +1 °C und +20 °C unter trockenen Bedingungen und vor direkter Sonneneinstrahlung geschützt | hohes Maß an Wärme- und Schalldämmung | MF 1 | gegeben, bei Produkten mit Lösungsmitteln oder Weichmachern Verträglichkeitstest durchführen | 10 Jahre im illbruck i3-System | dauerhafte UV-Beständigkeit: 10-25, eingeschränkte UV-Beständigkeit: 26-30, dauerhafte UV-Beständigkeit: 6-15, eingeschränkte UV-Beständigkeit: 16-20 | https://cdn.ais-online.de/m2/47/65847/images/49/44440349px500x500.jpg
illbruck TP654 - illmod TRIO 1050, 10-30 mm Fugenbreite, 88 mm Fugentiefe | 355694 | luftdicht | grau, schwarz | Schaumstoff | B1 | diffusionsoffen | vorkomprimiert | Rolle | 6,00 - 30,00 | 1.050,00 | -30,00 - 80,00 | 0,05 | Feinzelliger Schaumstoff, imprägniert mit eingegearbeiteter intelligenter Membran | dauerhaft gegeben für den Einsatzbereich 10-25 mm, 1 Monat für den erweiterten Einsatzbereich 10-30 mm, dauerhaft gegeben für den Einsatzbereich 6-15 mm, 1 Monat für den erweiterten Einsatzbereich 6-20 mm | horizontal und in der Originalverpackung zwischen +1 °C und +20 °C unter trockenen Bedingungen und vor direkter Sonneneinstrahlung geschützt | hohes Maß an Wärme- und Schalldämmung | MF 1 | gegeben, bei Produkten mit Lösungsmitteln oder Weichmachern Verträglichkeitstest durchführen | 10 Jahre im illbruck i3-System | dauerhafte UV-Beständigkeit: 10-25, eingeschränkte UV-Beständigkeit: 26-30, dauerhafte UV-Beständigkeit: 6-15, eingeschränkte UV-Beständigkeit: 16-20 | https://cdn.ais-online.de/m2/47/65847/images/49/44440349px500x500.jpg
illbruck TP654 - illmod TRIO 1050, 6-20 mm Fugenbreite, 58 mm Fugentiefe | 355683 | luftdicht | grau, schwarz | Schaumstoff | B1 | diffusionsoffen | vorkomprimiert | Rolle | 6,00 - 30,00 | 1.050,00 | -30,00 - 80,00 | 0,05 | Feinzelliger Schaumstoff, imprägniert mit eingegearbeiteter intelligenter Membran | dauerhaft gegeben für den Einsatzbereich 10-25 mm, 1 Monat für den erweiterten Einsatzbereich 10-30 mm, dauerhaft gegeben für den Einsatzbereich 6-15 mm, 1 Monat für den erweiterten Einsatzbereich 6-20 mm | horizontal und in der Originalverpackung zwischen +1 °C und +20 °C unter trockenen Bedingungen und vor direkter Sonneneinstrahlung geschützt | hohes Maß an Wärme- und Schalldämmung | MF 1 | gegeben, bei Produkten mit Lösungsmitteln oder Weichmachern Verträglichkeitstest durchführen | 10 Jahre im illbruck i3-System | dauerhafte UV-Beständigkeit: 10-25, eingeschränkte UV-Beständigkeit: 26-30, dauerhafte UV-Beständigkeit: 6-15, eingeschränkte UV-Beständigkeit: 16-20 | https://cdn.ais-online.de/m2/47/65847/images/49/44440349px500x500.jpg
illbruck TP654 - illmod TRIO 1050, 6-20 mm Fugenbreite, 66 mm Fugentiefe | 355684 | luftdicht | grau, schwarz | Schaumstoff | B1 | diffusionsoffen | vorkomprimiert | Rolle | 6,00 - 30,00 | 1.050,00 | -30,00 - 80,00 | 0,05 | Feinzelliger Schaumstoff, imprägniert mit eingegearbeiteter intelligenter Membran | dauerhaft gegeben für den Einsatzbereich 10-25 mm, 1 Monat für den erweiterten Einsatzbereich 10-30 mm, dauerhaft gegeben für den Einsatzbereich 6-15 mm, 1 Monat für den erweiterten Einsatzbereich 6-20 mm | horizontal und in der Originalverpackung zwischen +1 °C und +20 °C unter trockenen Bedingungen und vor direkter Sonneneinstrahlung geschützt | hohes Maß an Wärme- und Schalldämmung | MF 1 | gegeben, bei Produkten mit Lösungsmitteln oder Weichmachern Verträglichkeitstest durchführen | 10 Jahre im illbruck i3-System | dauerhafte UV-Beständigkeit: 10-25, eingeschränkte UV-Beständigkeit: 26-30, dauerhafte UV-Beständigkeit: 6-15, eingeschränkte UV-Beständigkeit: 16-20 | https://cdn.ais-online.de/m2/47/65847/images/49/44440349px500x500.jpg
illbruck TP654 - illmod TRIO 1050, 6-20 mm Fugenbreite, 72 mm Fugentiefe | 355685 | luftdicht | grau, schwarz | Schaumstoff | B1 | diffusionsoffen | vorkomprimiert | Rolle | 6,00 - 30,00 | 1.050,00 | -30,00 - 80,00 | 0,05 | Feinzelliger Schaumstoff, imprägniert mit eingegearbeiteter intelligenter Membran | dauerhaft gegeben für den Einsatzbereich 10-25 mm, 1 Monat für den erweiterten Einsatzbereich 10-30 mm, dauerhaft gegeben für den Einsatzbereich 6-15 mm, 1 Monat für den erweiterten Einsatzbereich 6-20 mm | horizontal und in der Originalverpackung zwischen +1 °C und +20 °C unter trockenen Bedingungen und vor direkter Sonneneinstrahlung geschützt | hohes Maß an Wärme- und Schalldämmung | MF 1 | gegeben, bei Produkten mit Lösungsmitteln oder Weichmachern Verträglichkeitstest durchführen | 10 Jahre im illbruck i3-System | dauerhafte UV-Beständigkeit: 10-25, eingeschränkte UV-Beständigkeit: 26-30, dauerhafte UV-Beständigkeit: 6-15, eingeschränkte UV-Beständigkeit: 16-20 | https://cdn.ais-online.de/m2/47/65847/images/49/44440349px500x500.jpg
illbruck TP654 - illmod TRIO 1050, 6-20 mm Fugenbreite, 77 mm Fugentiefe | 355686 | luftdicht | grau, schwarz | Schaumstoff | B1 | diffusionsoffen | vorkomprimiert | Rolle | 6,00 - 30,00 | 1.050,00 | -30,00 - 80,00 | 0,05 | Feinzelliger Schaumstoff, imprägniert mit eingegearbeiteter intelligenter Membran | dauerhaft gegeben für den Einsatzbereich 10-25 mm, 1 Monat für den erweiterten Einsatzbereich 10-30 mm, dauerhaft gegeben für den Einsatzbereich 6-15 mm, 1 Monat für den erweiterten Einsatzbereich 6-20 mm | horizontal und in der Originalverpackung zwischen +1 °C und +20 °C unter trockenen Bedingungen und vor direkter Sonneneinstrahlung geschützt | hohes Maß an Wärme- und Schalldämmung | MF 1 | gegeben, bei Produkten mit Lösungsmitteln oder Weichmachern Verträglichkeitstest durchführen | 10 Jahre im illbruck i3-System | dauerhafte UV-Beständigkeit: 10-25, eingeschränkte UV-Beständigkeit: 26-30, dauerhafte UV-Beständigkeit: 6-15, eingeschränkte UV-Beständigkeit: 16-20 | https://cdn.ais-online.de/m2/47/65847/images/49/44440349px500x500.jpg
illbruck TP654 - illmod TRIO 1050, 6-20 mm Fugenbreite, 83 mm Fugentiefe | 355687 | luftdicht | grau, schwarz | Schaumstoff | B1 | diffusionsoffen | vorkomprimiert | Rolle | 6,00 - 30,00 | 1.050,00 | -30,00 - 80,00 | 0,05 | Feinzelliger Schaumstoff, imprägniert mit eingegearbeiteter intelligenter Membran | dauerhaft gegeben für den Einsatzbereich 10-25 mm, 1 Monat für den erweiterten Einsatzbereich 10-30 mm, dauerhaft gegeben für den Einsatzbereich 6-15 mm, 1 Monat für den erweiterten Einsatzbereich 6-20 mm | horizontal und in der Originalverpackung zwischen +1 °C und +20 °C unter trockenen Bedingungen und vor direkter Sonneneinstrahlung geschützt | hohes Maß an Wärme- und Schalldämmung | MF 1 | gegeben, bei Produkten mit Lösungsmitteln oder Weichmachern Verträglichkeitstest durchführen | 10 Jahre im illbruck i3-System | dauerhafte UV-Beständigkeit: 10-25, eingeschränkte UV-Beständigkeit: 26-30, dauerhafte UV-Beständigkeit: 6-15, eingeschränkte UV-Beständigkeit: 16-20 | https://cdn.ais-online.de/m2/47/65847/images/49/44440349px500x500.jpg
illbruck TP654 - illmod TRIO 1050, 6-20 mm Fugenbreite, 88 mm Fugentiefe | 355688 | luftdicht | grau, schwarz | Schaumstoff | B1 | diffusionsoffen | vorkomprimiert | Rolle | 6,00 - 30,00 | 1.050,00 | -30,00 - 80,00 | 0,05 | Feinzelliger Schaumstoff, imprägniert mit eingegearbeiteter intelligenter Membran | dauerhaft gegeben für den Einsatzbereich 10-25 mm, 1 Monat für den erweiterten Einsatzbereich 10-30 mm, dauerhaft gegeben für den Einsatzbereich 6-15 mm, 1 Monat für den erweiterten Einsatzbereich 6-20 mm | horizontal und in der Originalverpackung zwischen +1 °C und +20 °C unter trockenen Bedingungen und vor direkter Sonneneinstrahlung geschützt | hohes Maß an Wärme- und Schalldämmung | MF 1 | gegeben, bei Produkten mit Lösungsmitteln oder Weichmachern Verträglichkeitstest durchführen | 10 Jahre im illbruck i3-System | dauerhafte UV-Beständigkeit: 10-25, eingeschränkte UV-Beständigkeit: 26-30, dauerhafte UV-Beständigkeit: 6-15, eingeschränkte UV-Beständigkeit: 16-20 | https://cdn.ais-online.de/m2/47/65847/images/49/44440349px500x500.jpg
powered by Heinze