## Tremco CPG Germany
Tremco CPG Germany
Name | HAN | Anwendung Mörtel | Bindemittelbasis | Farbton | Brandverhalten | Verarbeitbarkeit | Biegezugfestigkeit (N/mm²) | Druckfestigkeit (N/mm²) | Trocknungszeit [h] (h) | Verarbeitungstemperatur (°C) | Lagerung | Farbton | Bilder
Nullifire FR230 Brandschutzmörtel | 500970 | Feuerfestmörtel | Gips | grau, weiß | A1 | Handverarbeitung, Maschinenverarbeitung (pumpfähig) | 3,80 | 11,20 | 0,75 - 1,00 | 5,00 - 35,00 | zwischen +5 °C und +35 °C, trocken in verschlossener Originalverpackung, vor Frost, Luftfeuchtigkeit und Wasser schützen, von Hitzequellen fernhalten | grauweiß | https://cdn.ais-online.de/m2/47/65847/images/42/46907642px320x320.jpg
powered by Heinze