## Tremco CPG Germany
Tremco CPG Germany
Name | HAN | Anwendung | Eigenschaften | Farbton | Werkstoff | Brandverhalten | Breite Fuge (mm) | Dichte (kg/m³) | Lagerfähigkeit in Monaten | pH-Wert | Lagerung | Bilder
Nullifire FS702 Brandschutz-Acryl für Fugen (Innenbereich) |  | innen | thixotrop | grau, weiß | Acryl | B1 | 0,00 - 50,00 | 1.520,00 | 36,00 | 8,20 - 9,52 | zwischen +5 °C und +40 °C, trocken in verschlossener Originalverpackung, von Hitzequellen fernhalten | https://cdn.ais-online.de/m2/47/65847/images/30/46907630px3840x3840.webp https://cdn.ais-online.de/m2/47/65847/images/50/46907650px320x320.jpg https://cdn.ais-online.de/m2/47/65847/images/52/46907652px320x334.jpg
Nullifire FS702 Brandschutz-Acryl für Fugen (Innenbereich), 310-ml-Kartuschen (12 Stück im Karton), grau (auf Anfrage) | 501154 | innen | thixotrop | grau, weiß | Acryl | B1 | 0,00 - 50,00 | 1.520,00 | 36,00 | 8,20 - 9,52 | zwischen +5 °C und +40 °C, trocken in verschlossener Originalverpackung, von Hitzequellen fernhalten | https://cdn.ais-online.de/m2/47/65847/images/30/46907630px3840x3840.webp https://cdn.ais-online.de/m2/47/65847/images/50/46907650px320x320.jpg https://cdn.ais-online.de/m2/47/65847/images/52/46907652px320x334.jpg
Nullifire FS702 Brandschutz-Acryl für Fugen (Innenbereich), 310-ml-Kartuschen (12 Stück im Karton), weiß | 501083 | innen | thixotrop | grau, weiß | Acryl | B1 | 0,00 - 50,00 | 1.520,00 | 36,00 | 8,20 - 9,52 | zwischen +5 °C und +40 °C, trocken in verschlossener Originalverpackung, von Hitzequellen fernhalten | https://cdn.ais-online.de/m2/47/65847/images/30/46907630px3840x3840.webp https://cdn.ais-online.de/m2/47/65847/images/50/46907650px320x320.jpg https://cdn.ais-online.de/m2/47/65847/images/52/46907652px320x334.jpg
Nullifire FS702 Brandschutz-Acryl für Fugen (Innenbereich), 5-kg-Eimer, weiß | 501652 | innen | thixotrop | grau, weiß | Acryl | B1 | 0,00 - 50,00 | 1.520,00 | 36,00 | 8,20 - 9,52 | zwischen +5 °C und +40 °C, trocken in verschlossener Originalverpackung, von Hitzequellen fernhalten | https://cdn.ais-online.de/m2/47/65847/images/30/46907630px3840x3840.webp https://cdn.ais-online.de/m2/47/65847/images/50/46907650px320x320.jpg https://cdn.ais-online.de/m2/47/65847/images/52/46907652px320x334.jpg
Nullifire FS702 Brandschutz-Acryl für Fugen (Innenbereich), 600-ml-Schlauchbeutel (12 Stück im Karton), grau (auf Anfrage) | 503718 | innen | thixotrop | grau, weiß | Acryl | B1 | 0,00 - 50,00 | 1.520,00 | 36,00 | 8,20 - 9,52 | zwischen +5 °C und +40 °C, trocken in verschlossener Originalverpackung, von Hitzequellen fernhalten | https://cdn.ais-online.de/m2/47/65847/images/30/46907630px3840x3840.webp https://cdn.ais-online.de/m2/47/65847/images/50/46907650px320x320.jpg https://cdn.ais-online.de/m2/47/65847/images/52/46907652px320x334.jpg
Nullifire FS702 Brandschutz-Acryl für Fugen (Innenbereich), 600-ml-Schlauchbeutel (12 Stück im Karton), weiß | 501545 | innen | thixotrop | grau, weiß | Acryl | B1 | 0,00 - 50,00 | 1.520,00 | 36,00 | 8,20 - 9,52 | zwischen +5 °C und +40 °C, trocken in verschlossener Originalverpackung, von Hitzequellen fernhalten | https://cdn.ais-online.de/m2/47/65847/images/30/46907630px3840x3840.webp https://cdn.ais-online.de/m2/47/65847/images/50/46907650px320x320.jpg https://cdn.ais-online.de/m2/47/65847/images/52/46907652px320x334.jpg
powered by Heinze