## Tremco CPG Germany
Tremco CPG Germany
Name | HAN | Anwendung | Farbton | Produkt | Brandverhalten | Dichte (kg/m³) | Lagerfähigkeit in Monaten | Verarbeitungstemperatur (°C) | Bilder
Nullifire SC902 Stahlbrandschutz Hybridbeschichtung |  | außen, innen | schwarz, transparent, weiß | Beschichtung | B-s2, d0 | 1.550,00 | 12,00 | -5,00 - 35,00 | https://cdn.ais-online.de/m2/47/65847/images/28/46907628px320x320.jpg
Nullifire SC902 Stahlbrandschutz Hybridbeschichtung, Komponente A, Set (mit Komp. B) im 25-kg-Gebinde, weiß | 348654 | außen, innen | schwarz, transparent, weiß | Beschichtung | B-s2, d0 | 1.550,00 | 12,00 | -5,00 - 35,00 | https://cdn.ais-online.de/m2/47/65847/images/28/46907628px320x320.jpg
Nullifire SC902 Stahlbrandschutz Hybridbeschichtung, Komponente B, Set (mit Komp. A) im 25-kg-Gebinde, schwarz-durchsichtig | 502123 | außen, innen | schwarz, transparent, weiß | Beschichtung | B-s2, d0 | 1.550,00 | 12,00 | -5,00 - 35,00
powered by Heinze