## Tremco CPG Germany
Tremco CPG Germany
Name | HAN | Bindemittelbasis | Farbton | Produkt | Anzahl Komponenten | Brandverhalten | kapillare Wasseraufnahme Oberputz | Verarbeitbarkeit | Wasserbeständigkeit | Dichte (kg/m³) | Lagerfähigkeit in Monaten | Schichtdicke (mm) | Verarbeitungszeit (min) | Bilder
VANDEX BB 75 E Elastifizierte Dichtungsschlämme | VX311103035 | Zement | grau | Dichtung | 2 | E | w max. 0,5 kg/(m2xh0,5), W 2 DIN EN 998-1 (wasserabweisend) | Handverarbeitung, Maschinenverarbeitung (pumpfähig), spachtelbar, spritzbar | wasserdicht | 1.700,00 | 12,00 | 2,00 - 3,00 | 30,00 | https://cdn.ais-online.de/m2/47/65847/images/24/48255024px688x456.jpg https://cdn.ais-online.de/m2/47/65847/images/97/46642397px4928x3264.webp
powered by Heinze