## Tremco CPG Germany
Tremco CPG Germany
Name | HAN | Bindemittelbasis | Farbton | Produkt | Anzahl Komponenten | Brandverhalten | kapillare Wasseraufnahme Oberputz | Verarbeitbarkeit | Wasserbeständigkeit | Dichte (kg/m³) | Lagerfähigkeit in Monaten | Schichtdicke (mm) | Verarbeitungszeit (min) | Bilder
VANDEX BB 75 Graue Dichtungsschlämme | VX201005025 | Zement | grau | Dichtung | 1 | A1 | w max. 0,5 kg/(m2xh0,5), W 2 DIN EN 998-1 (wasserabweisend) | Handverarbeitung, Maschinenverarbeitung (pumpfähig), spachtelbar, spritzbar, streichbar | wasserdicht | 2.000,00 | 12,00 | 2,00 - 3,00 | 45,00 | https://cdn.ais-online.de/m2/47/65847/images/21/48255021px2126x2126.jpg
powered by Heinze