## Tremco CPG Germany
Tremco CPG Germany
Name | HAN | Anwendung Mörtel | Bindemittelbasis | Farbton | Brandverhalten | Verarbeitbarkeit | Biegezugfestigkeit (N/mm²) | Druckfestigkeit (N/mm²) | Korngröße (mm) | Verarbeitungszeit (min) | Bilder
VANDEX CEMLINE NATURE Rein mineralischer Spritz- und Instandsetzungsmörtel | VX608633025 | Reparaturmörtel, Reprofilierungsmörtel | Zement | grau | A1 | Handverarbeitung, spritzbar | 8,00 | 50,00 | 2,00 | 45,00 | https://cdn.ais-online.de/m2/47/65847/images/85/46642385px4928x3264.webp
powered by Heinze