## Tremco CPG Germany
Tremco CPG Germany
Name | HAN | Anwendung Mörtel | Bindemittelbasis | Farbton | Brandverhalten | Chemische Beständigkeit | Verarbeitbarkeit | Begehbar nach (h) | Biegezugfestigkeit (N/mm²) | Druckfestigkeit (N/mm²) | Korngröße (mm) | Verarbeitungszeit (min) | Bilder
VANDEX CEMREP 202 Schnell abbindender Reparaturmörtel zur Instandsetzung von Betonverkehrsflächen | VX609390025 | Reparaturmörtel | Zement | grau | A1 | tausalzbeständig | Handverarbeitung | 1,00 | 10,00 | 70,00 | 2,00 | 10,00 | https://cdn.ais-online.de/m2/47/65847/images/87/46642387px4928x3264.webp
powered by Heinze