## Tremco CPG Germany
Tremco CPG Germany
Name | HAN | Farbton | Anzahl Komponenten | Brandverhalten | Klebstoffbasis | Lösemittelhaltigkeit / Wasserverdünnbarkeit | Verarbeitbarkeit | Dichte (kg/m³) | Verarbeitungstemperatur (°C) | Verarbeitungszeit (min) | Bilder
VANDEX FLEXBAND-KLEBER G Thixotroper Reaktionskleber auf Epoxidharz-Basis | VX831602006 | grau | 2 | Bfl-s1 | Epoxidharz | lösemittelfrei | Handverarbeitung, spachtelbar | 1.500,00 | 5,00 - 30,00 | 40,00 | https://cdn.ais-online.de/m2/47/65847/images/20/48255020px4928x3264.jpg
powered by Heinze