## Tremco CPG Germany
Tremco CPG Germany
Name | HAN | Anwendung Mörtel | Bindemittelbasis | Farbton | Brandverhalten | Chemische Beständigkeit | Verarbeitbarkeit | Biegezugfestigkeit (N/mm²) | Druckfestigkeit (N/mm²) | Korngröße (mm) | Verarbeitungszeit (min) | Bilder
VANDEX UNIMÖRTEL Dichtungs- und Reparaturmörtel | VX601008025 | Dichtungsmörtel, Reparaturmörtel | Zement | grau | A1 | tausalzbeständig | Handverarbeitung, Maschinenverarbeitung (pumpfähig), spritzbar | 6,00 | 40,00 | 2,00 | 45,00 | https://cdn.ais-online.de/m2/47/65847/images/19/48255019px1181x1417.jpg
powered by Heinze